## axial UU
PROYECTO: | COMPLEJO VIAL TLAXCALA |  | DESCRIPCIÓN: | AXIAL |  |  |  | PROYECTO: | COMPLEJO VIAL TLAXCALA | DESCRIPCIÓN: | GRAFICA ESFUERZO DEFORMACIÒN
| PUENTE PEATONAL |  |  | PCA 1 |  |  |  |  | PUENTE PEATONAL
MUESTRA | PIPR MOLINITO |  | FECHA: | 2017-11-28 |  |  |  | MUESTRA: | PIPR MOLINITO | FECHA: | 2017-11-28
PROF.: | 2.50 m |  | OPERADOR: | ABJ |  |  |  | PROF.: | 2.50 m | OPERADOR: | ABJ
|  | H0= | 10.39 | cm | [5 empty] | Ensaye:
|  | D0= | 3.523333 | cm | [5 empty] | H0= | 10.39 | cm
|  | A0= | 9.74986 | cm2 | [5 empty] | D0= | 3.523333 | cm
|  | s3= | 0 | kg/cm2 | [5 empty] | A0= | 9.74986 | cm2
[10 empty] | s3= | 0 | kg/cm2
[10 empty] | w= | 24.15 | %
[10 empty] | Wm= | 156.3 | g
| Registrados en el ensaye |  |  | Parámetros calculados | [5 empty] | g | 1.542926 | gr/cm3
| Carga | Desplazamiento | Def. unitaria | Área | Esfuerzo | Esfuerzo
|  |  | axial | corregida | desviador | cortante
| P | d | e | Ac | q | t
| kg | mm | mm/mm | cm2 | kg/cm2 | kg/cm2
| 0 | 0 | 0 | 9.74986 | 0 | 0 | 0
| 1.17 | 0.127 | 0.001222329 | 9.761792 | 0.119855 | 0.05992752 | 0.0001222329
| 2.19375 | 0.254 | 0.002444658 | 9.773753 | 0.2244532 | 0.1122266 | 0.0002444658
| 3.36375 | 0.381 | 0.003666987 | 9.785744 | 0.3437398 | 0.1718699 | 0.0003666987
| 4.3875 | 0.508 | 0.004889317 | 9.797764 | 0.4478063 | 0.2239031 | 0.0004889317
| 5.265 | 0.635 | 0.006111646 | 9.809814 | 0.5367074 | 0.2683537 | 0.0006111646
| 5.85 | 0.762 | 0.007333975 | 9.821893 | 0.5956082 | 0.2978041 | 0.0007333975
| 6.58125 | 0.889 | 0.008556304 | 9.834002 | 0.6692341 | 0.3346171 | 0.0008556304
| 6.75 | 1.016 | 0.009778633 | 9.846141 | 0.6855477 | 0.3427739 | 0.0009778633
| 6.58125 | 1.143 | 0.01100096 | 9.858311 | 0.667584 | 0.333792 | 0.001100096
| 5.85 | 1.27 | 0.01222329 | 9.87051 | 0.5926746 | 0.2963373 | 0.001222329
[13 empty] | 0 | 0
[13 empty] | 0.007 | 0.65
OBSERVACIONES:
92.85714
Se obtuvo un módulo de elasticidad de 92 kg/cm2
ºº
ESTUDIO Y PROYECTO PARA LA CONSTRUCCIÓN DEL COMPLEJO VIAL METROPOLITANO "TLAXCALA"
ESTUDIO Y PROYECTO PARA LA CONSTRUCCIÓN DEL COMPLEJO VIAL METROPOLITANO "TLAXCALA"