## axial UU
PROYECTO: | COMPLEJO VIAL TLAXCALA |  | DESCRIPCIÓN: | AXIAL |  |  |  | PROYECTO: | COMPLEJO VIAL TLAXCALA | DESCRIPCIÓN: | GRAFICA ESFUERZO DEFORMACIÒN
| PUENTE PEATONAL |  |  | PCA 2 |  |  |  |  | PUENTE PEATONAL
MUESTRA | PIPR MOLINITO |  | FECHA: | 2017-11-28 |  |  |  | MUESTRA: | PIPR MOLINITO | FECHA: | 2017-11-28
PROF.: | 2.50 m |  | OPERADOR: | ABJ |  |  |  | PROF.: | 2.50 m | OPERADOR: | ABJ
|  | H0= | 10.27 | cm | [5 empty] | Ensaye:
|  | D0= | 3.43 | cm | [5 empty] | H0= | 10.27 | cm
|  | A0= | 9.24015246 | cm2 | [5 empty] | D0= | 3.43 | cm
|  | s3= | 0 | kg/cm2 | [5 empty] | A0= | 9.24015246 | cm2
[10 empty] | s3= | 0 | kg/cm2
[10 empty] | w= | 30.25 | %
[10 empty] | Wm= | 170.1 | g
| Registrados en el ensaye |  |  | Parámetros calculados | [5 empty] | g | 1.792482 | gr/cm3
| Carga | Desplazamiento | Def. unitaria | Área | Esfuerzo | Esfuerzo
|  |  | axial | corregida | desviador | cortante
| P | d | e | Ac | q | t
| kg | mm | mm/mm | cm2 | kg/cm2 | kg/cm2
| 0 | 0 | 0 | 9.24015246 | 0 | 0 | 0
| 1.4625 | 0.127 | 0.001236611 | 9.251593 | 0.1580809 | 0.07904044 | 0.0001236611
| 2.925 | 0.254 | 0.002473223 | 9.263062 | 0.3157703 | 0.1578852 | 0.0002473223
| 4.3875 | 0.381 | 0.003709834 | 9.27456 | 0.4730683 | 0.2365341 | 0.0003709834
| 5.616 | 0.508 | 0.004946446 | 9.286086 | 0.6047758 | 0.3023879 | 0.0004946446
| 6.903 | 0.635 | 0.006183057 | 9.29764 | 0.7424464 | 0.3712232 | 0.0006183057
| 8.19 | 0.762 | 0.007419669 | 9.309224 | 0.8797726 | 0.4398863 | 0.0007419669
| 8.775 | 0.889 | 0.00865628 | 9.320836 | 0.9414391 | 0.4707196 | 0.000865628
| 9.0675 | 1.016 | 0.009892892 | 9.332478 | 0.9716069 | 0.4858035 | 0.0009892892
| 9.36 | 1.143 | 0.0111295 | 9.344148 | 1.001696 | 0.5008482 | 0.00111295
| 9.243 | 1.27 | 0.01236611 | 9.355848 | 0.9879382 | 0.4939691 | 0.001236611
| 9.0675 | 1.397 | 0.01360273 | 9.367577 | 0.9679664 | 0.4839832
| 8.775 | 1.524 | 0.01483934 | 9.379336 | 0.9355673 | 0.4677837
| 8.19 | 1.651 | 0.01607595 | 9.391124 | 0.8721001 | 0.4360501
[13 empty] | 0 | 0
[13 empty] | 0.0075 | 0.9
OBSERVACIONES:
120
Se obtuvo un módulo de elasticidad de 120 kg/cm2
ºº
ESTUDIO Y PROYECTO PARA LA CONSTRUCCIÓN DEL COMPLEJO VIAL METROPOLITANO "TLAXCALA"
ESTUDIO Y PROYECTO PARA LA CONSTRUCCIÓN DEL COMPLEJO VIAL METROPOLITANO "TLAXCALA"