## Triaxial UU
PROYECTO: | COMPLEJO VIAL TLAXCALA |  | DESCRIPCIÓN: | uu-0.25 |  |  | PROYECTO: | COMPLEJO VIAL TLAXCALA |  | DESCRIPCIÓN: | uu-0.75 |  |  | PROYECTO: | COMPLEJO VIAL TLAXCALA |  | DESCRIPCIÓN: | uu-1.0 |  |  | PROYECTO: | COMPLEJO VIAL TLAXCALA |  | DESCRIPCIÓN: | GRAFICA ESFUERZO DEFORMACIÒN
| PUENTE PEATONAL |  | POZO | PCA 1 |  |  |  | PUENTE PEATONAL |  | POZO | PCA 1 |  |  |  | PUENTE PEATONAL |  | POZO | PCA 1 |  |  |  | PUENTE PEATONAL |  | POZO | PCA 1
MUESTRA: | PIPR MOLINITO |  | FECHA: | 2017-11-28 |  |  | MUESTRA: | PIPR MOLINITO |  | FECHA: | 2017-11-28 |  |  | MUESTRA: | PIPR MOLINITO |  | FECHA: | 2017-11-28 |  |  | MUESTRA: | PIPR MOLINITO |  | FECHA: | 2017-11-28
PROF.: | 2.50 m |  | OPERADOR: | ABJ |  |  | PROF.: | 2.50 m |  | OPERADOR: | ABJ |  |  | PROF.: | 2.50 m |  | OPERADOR: | ABJ |  |  | PROF.: | 2.50 m |  | OPERADOR: | ABJ
|  | H0= | 9.01 | cm |  |  |  |  | H0= | 9.06 | cm |  |  |  |  | H0= | 8.97 | cm |  |  | Ensaye: | uu-0.25 |  | Ensaye: | uu-0.50 |  | Ensaye: | uu-0.75
|  | D0= | 3.656667 | cm |  |  |  |  | D0= | 3.645667 | cm |  |  |  |  | D0= | 3.613333 | cm |  |  | H0= | 9.01 | cm | H0= | 9.06 | cm | H0= | 8.97 | cm
|  | A0= | 10.50175 | cm2 |  |  |  |  | A0= | 10.43866 | cm2 |  |  |  |  | A0= | 10.25432 | cm2 |  |  | D0= | 3.656667 | cm | D0= | 3.645667 | cm | D0= | 3.613333 | cm
|  | s3= | 0.25 | kg/cm2 |  |  |  |  | s3= | 0.5 | kg/cm2 |  |  |  |  | s3= | 0.75 | kg/cm2 |  |  | A0= | 10.50175 | cm2 | A0= | 10.43866 | cm2 | A0= | 10.25432 | cm2
[21 empty] | s3= | 0.25 | kg/cm2 | s3= | 0.5 | kg/cm2 | s3= | 0.75 | kg/cm2
[21 empty] | w= | 24.15 | % | w= | 24.36 | % | w= | 24.15 | %
[21 empty] | Wm= | 146.9 | g | Wm= | 150.3 | g | Wm= | 145.9 | g
| Registrados en el ensaye |  |  | Parámetros calculados |  |  |  | Registrados en el ensaye |  |  | Parámetros calculados |  |  |  | Registrados en el ensaye |  |  | Parámetros calculados |  |  | g | 1.552513 | g/cm3 | g | 1.589227 | g/cm3 | g | 1.586193 | g/cm3
| Carga | Desplazamiento | Def. unitaria | Área | Esfuerzo | Esfuerzo |  | Carga | Desplazamiento | Def. unitaria | Área | Esfuerzo | Esfuerzo |  | Carga | Desplazamiento | Def. unitaria | Área | Esfuerzo | Esfuerzo
|  |  | axial | corregida | desviador | cortante |  |  |  | axial | corregida | desviador | cortante |  |  |  | axial | corregida | desviador | cortante
| P | d | e | Ac | q | t |  | P | d | e | Ac | q | t |  | P | d | e | Ac | q | t
| kg | mm | mm/mm | cm2 | kg/cm2 | kg/cm2 |  | kg | mm | mm/mm | cm2 | kg/cm2 | kg/cm2 |  | kg | mm | mm/mm | cm2 | kg/cm2 | kg/cm2
| 0 | 0 | 0 | 10.50175 | 0 | 0 |  | 0 | 0 | 0 | 10.43866 | 0 | 0 |  | 0 | 0 | 0 | 10.25432 | 0 | 0
| 0.8178873 | 0.127 | 0.001409545 | 10.51657 | 0.07777128 | 0.03888564 |  | 0.4931218 | 0.127 | 0.001401766 | 10.45331 | 0.04717372 | 0.02358686 |  | 0.5398056 | 0.127 | 0.001415831 | 10.26886 | 0.05256724 | 0.02628362
| 1.635775 | 0.254 | 0.00281909 | 10.53144 | 0.155323 | 0.0776615 |  | 1.479365 | 0.254 | 0.002803532 | 10.46801 | 0.1413225 | 0.07066126 |  | 1.619417 | 0.254 | 0.002831661 | 10.28344 | 0.1574781 | 0.07873906
| 2.726291 | 0.381 | 0.004228635 | 10.54635 | 0.2585058 | 0.1292529 |  | 2.958731 | 0.381 | 0.004205298 | 10.48274 | 0.2822477 | 0.1411239 |  | 3.238834 | 0.381 | 0.004247492 | 10.29806 | 0.314509 | 0.1572545
| 4.089437 | 0.508 | 0.00563818 | 10.5613 | 0.3872098 | 0.1936049 |  | 4.438096 | 0.508 | 0.005607064 | 10.49752 | 0.4227756 | 0.2113878 |  | 4.858251 | 0.508 | 0.005663322 | 10.31273 | 0.4710928 | 0.2355464
| 5.343531 | 0.67 | 0.007436182 | 10.58043 | 0.5050392 | 0.2525196 |  | 5.917461 | 0.635 | 0.00700883 | 10.51234 | 0.5629062 | 0.2814531 |  | 6.477668 | 0.635 | 0.007079153 | 10.32743 | 0.6272293 | 0.3136147
| 6.543099 | 0.79 | 0.008768036 | 10.59464 | 0.6175856 | 0.3087928 |  | 7.150266 | 0.762 | 0.008410596 | 10.5272 | 0.6792181 | 0.339609 |  | 7.827182 | 0.762 | 0.008494983 | 10.34218 | 0.7568214 | 0.3784107
| 7.906244 | 0.9 | 0.009988901 | 10.60771 | 0.7453301 | 0.372665 |  | 8.38307 | 0.889 | 0.009812362 | 10.5421 | 0.7951989 | 0.3975995 |  | 9.176696 | 0.889 | 0.009910814 | 10.35697 | 0.8860408 | 0.4430204
| 9.26939 | 1.016 | 0.01127636 | 10.62152 | 0.8726989 | 0.4363494 |  | 9.369314 | 1.016 | 0.01121413 | 10.55705 | 0.8874936 | 0.4437468 |  | 10.25631 | 1.016 | 0.01132664 | 10.3718 | 0.9888648 | 0.4944324
| 10.63254 | 1.143 | 0.0126859 | 10.63669 | 0.9996099 | 0.4998049 |  | 10.35556 | 1.143 | 0.01261589 | 10.57204 | 0.9795233 | 0.4897617 |  | 11.33592 | 1.143 | 0.01274247 | 10.38667 | 1.091391 | 0.5456953
| 11.99568 | 1.27 | 0.01409545 | 10.65189 | 1.126155 | 0.5630775 |  | 11.83492 | 1.27 | 0.01401766 | 10.58707 | 1.117866 | 0.558933 |  | 12.95534 | 1.27 | 0.01415831 | 10.40159 | 1.245515 | 0.6227574
| 12.81357 | 1.397 | 0.01550499 | 10.66714 | 1.201218 | 0.6006092 |  | 13.31429 | 1.397 | 0.01541943 | 10.60214 | 1.255811 | 0.6279057 |  | 14.57475 | 1.397 | 0.01557414 | 10.41655 | 1.399192 | 0.6995959
| 13.63146 | 1.524 | 0.01691454 | 10.68244 | 1.276062 | 0.6380311 |  | 14.54709 | 1.524 | 0.01682119 | 10.61726 | 1.370137 | 0.6850683 |  | 15.92427 | 1.524 | 0.01698997 | 10.43155 | 1.526548 | 0.763274
| 14.72197 | 1.651 | 0.01832408 | 10.69778 | 1.376171 | 0.6880856 |  | 15.28677 | 1.651 | 0.01822296 | 10.63242 | 1.437752 | 0.7188759 |  | 16.73398 | 1.651 | 0.0184058 | 10.4466 | 1.601858 | 0.8009292
| 15.81249 | 1.778 | 0.01973363 | 10.71316 | 1.475988 | 0.7379938 |  | 16.27302 | 1.778 | 0.01962472 | 10.64762 | 1.528325 | 0.7641624 |  | 17.81359 | 1.778 | 0.01982163 | 10.46169 | 1.702745 | 0.8513723
| 16.35775 | 1.905 | 0.02114317 | 10.72859 | 1.524688 | 0.7623441 |  | 17.0127 | 1.905 | 0.02102649 | 10.66286 | 1.59551 | 0.7977548 |  | 18.62329 | 1.905 | 0.02123746 | 10.47682 | 1.777571 | 0.8887854
| 16.90301 | 2.032 | 0.02255272 | 10.74406 | 1.573242 | 0.7866212 |  | 17.99894 | 2.032 | 0.02242826 | 10.67815 | 1.685586 | 0.8427929 |  | 19.70291 | 2.032 | 0.02265329 | 10.492 | 1.877898 | 0.938949
| 17.44826 | 2.159 | 0.02396226 | 10.75957 | 1.62165 | 0.8108251 |  | 18.73863 | 2.159 | 0.02383002 | 10.69349 | 1.75234 | 0.8761701 |  | 20.51261 | 2.159 | 0.02406912 | 10.50722 | 1.95224 | 0.9761198
| 17.88447 | 2.31 | 0.02563818 | 10.77808 | 1.659337 | 0.8296687 |  | 19.429 | 2.286 | 0.02523179 | 10.70887 | 1.814291 | 0.9071455 |  | 21.26834 | 2.286 | 0.02548495 | 10.52249 | 2.021228 | 1.010614
| 18.42973 | 2.4322 | 0.02699445 | 10.7931 | 1.707547 | 0.8537734 |  | 20.11937 | 2.413 | 0.02663355 | 10.72429 | 1.876056 | 0.9380282 |  | 22.02407 | 2.413 | 0.02690078 | 10.5378 | 2.090007 | 1.045004
| 18.81141 | 2.564 | 0.02845727 | 10.80935 | 1.74029 | 0.8701449 |  | 20.71111 | 2.54 | 0.02803532 | 10.73975 | 1.928453 | 0.9642267 |  | 22.67184 | 2.54 | 0.02831661 | 10.55315 | 2.148348 | 1.074174
| 19.02951 | 2.6958 | 0.02992009 | 10.82565 | 1.757816 | 0.8789082 |  | 21.20424 | 2.667 | 0.02943709 | 10.75527 | 1.971521 | 0.9857607 |  | 23.21164 | 2.667 | 0.02973244 | 10.56855 | 2.196294 | 1.098147
| 19.19309 | 2.83112 | 0.03142198 | 10.84244 | 1.770182 | 0.8850909 |  | 21.69736 | 2.794 | 0.03083885 | 10.77082 | 2.014457 | 1.007229 |  | 23.75145 | 2.794 | 0.03114827 | 10.584 | 2.244091 | 1.122046
| 19.46572 | 2.964154 | 0.03289849 | 10.85899 | 1.79259 | 0.8962948 |  | 21.94392 | 2.921 | 0.03224062 | 10.78642 | 2.034402 | 1.017201 |  | 24.02135 | 2.921 | 0.0325641 | 10.59948 | 2.266275 | 1.133138
| 19.73835 | 3.097189 | 0.03437501 | 10.8756 | 1.814921 | 0.9074603 |  | 22.19048 | 3.048 | 0.03364238 | 10.80207 | 2.054281 | 1.02714 |  | 24.29125 | 3.048 | 0.03397993 | 10.61502 | 2.288385 | 1.144193
| 19.95645 | 3.230223 | 0.03585153 | 10.89225 | 1.832169 | 0.9160846 |  | 22.43704 | 3.175 | 0.03504415 | 10.81776 | 2.074093 | 1.037046 |  | 24.56116 | 3.175 | 0.03539576 | 10.6306 | 2.310421 | 1.15521
| 20.17455 | 3.363257 | 0.03732805 | 10.90896 | 1.849356 | 0.9246782 |  | 22.6836 | 3.302 | 0.03644592 | 10.8335 | 2.093839 | 1.04692 |  | 24.83106 | 3.302 | 0.03681159 | 10.64623 | 2.332381 | 1.166191
| 20.28361 | 3.496291 | 0.03880457 | 10.92572 | 1.856501 | 0.9282506 |  | 22.93016 | 3.429 | 0.03784768 | 10.84928 | 2.113519 | 1.056759 |  | 25.10096 | 3.429 | 0.03822742 | 10.6619 | 2.354268 | 1.177134
| 20.44718 | 3.629326 | 0.04028108 | 10.94253 | 1.868598 | 0.9342991 |  | 23.17672 | 3.556 | 0.03924945 | 10.86511 | 2.133133 | 1.066566 |  | 25.37087 | 3.556 | 0.03964326 | 10.67762 | 2.376079 | 1.18804
| 20.55624 | 3.76236 | 0.0417576 | 10.95939 | 1.875674 | 0.9378369 |  | 23.32466 | 3.683 | 0.04065121 | 10.88099 | 2.143616 | 1.071808 |  | 25.53281 | 3.683 | 0.04105909 | 10.69338 | 2.38772 | 1.19386
| 20.66529 | 3.895394 | 0.04323412 | 10.9763 | 1.882719 | 0.9413594 |  | 23.4726 | 3.81 | 0.04205298 | 10.89691 | 2.15406 | 1.07703 |  | 25.69475 | 3.81 | 0.04247492 | 10.70919 | 2.399317 | 1.199658
| 20.71981 | 4.028429 | 0.04471064 | 10.99327 | 1.884773 | 0.9423867 |  | 23.57122 | 3.937 | 0.04345475 | 10.91288 | 2.159945 | 1.079973 |  | 25.80271 | 3.937 | 0.04389075 | 10.72505 | 2.405835 | 1.202918
| 20.77434 | 4.161463 | 0.04618716 | 11.01028 | 1.886812 | 0.9434062 |  | 23.62053 | 4.064 | 0.04485651 | 10.92889 | 2.161292 | 1.080646 |  | 25.85669 | 4.064 | 0.04530658 | 10.74096 | 2.407298 | 1.203649
| 20.82886 | 4.294497 | 0.04766368 | 11.02735 | 1.888836 | 0.9444181 |  | 23.66984 | 4.191 | 0.04625828 | 10.94496 | 2.162626 | 1.081313 |  | 25.91067 | 4.191 | 0.04672241 | 10.75691 | 2.408746 | 1.204373
| 20.88339 | 4.427531 | 0.04914019 | 11.04448 | 1.890845 | 0.9454223 |  | 23.71916 | 4.318 | 0.04766004 | 10.96107 | 2.163946 | 1.081973 |  | 25.96465 | 4.318 | 0.04813824 | 10.77291 | 2.41018 | 1.20509
| 20.99244 | 4.560566 | 0.05061671 | 11.06165 | 1.897767 | 0.9488835 |  | 23.76847 | 4.445 | 0.04906181 | 10.97722 | 2.165253 | 1.082627 |  | 26.01863 | 4.445 | 0.04955407 | 10.78896 | 2.411598 | 1.205799
| 20.88339 | 4.6936 | 0.05209323 | 11.07888 | 1.884972 | 0.9424862 |  | 23.81778 | 4.572 | 0.05046358 | 10.99343 | 2.166547 | 1.083274 |  | 26.07261 | 4.572 | 0.0509699 | 10.80505 | 2.413001 | 1.206501
| 20.71981 | 4.826634 | 0.05356975 | 11.09617 | 1.867294 | 0.9336472 |  | 23.86709 | 4.699 | 0.05186534 | 11.00968 | 2.167828 | 1.083914 |  | 26.12659 | 4.699 | 0.05238573 | 10.8212 | 2.41439 | 1.207195
| 20.44718 | 4.959669 | 0.05504627 | 11.11351 | 1.83985 | 0.919925 |  | 23.76847 | 4.826 | 0.05326711 | 11.02598 | 2.155678 | 1.077839 |  | 26.01863 | 4.826 | 0.05380156 | 10.83739 | 2.400821 | 1.20041
| 20.17455 | 5.092703 | 0.05652278 | 11.1309 | 1.812482 | 0.9062411 |  | 23.66984 | 4.953 | 0.05466887 | 11.04233 | 2.143555 | 1.071777 |  | 25.91067 | 4.953 | 0.05521739 | 10.85363 | 2.387281 | 1.193641
| 19.90193 | 5.225737 | 0.0579993 | 11.14835 | 1.785191 | 0.8925955 |  | 23.42328 | 5.08 | 0.05607064 | 11.05873 | 2.118081 | 1.05904 |  | 25.64077 | 5.08 | 0.05663322 | 10.86992 | 2.358874 | 1.179437
| 19.6293 | 5.358771 | 0.05947582 | 11.16585 | 1.757976 | 0.8789882 |  | 23.17672 | 5.207 | 0.05747241 | 11.07518 | 2.092673 | 1.046336 |  | 25.37087 | 5.207 | 0.05804905 | 10.88626 | 2.33054 | 1.16527
| 19.08404 | 5.491806 | 0.06095234 | 11.1834 | 1.706461 | 0.8532303 |  | 22.6836 | 5.334 | 0.05887417 | 11.09167 | 2.045102 | 1.022551 |  | 24.83106 | 5.334 | 0.05946488 | 10.90265 | 2.277526 | 1.138763
[8 empty] | 22.19048 | 5.461 | 0.06027594 | 11.10822 | 1.997663 | 0.9988315 |  | 24.29125 | 5.461 | 0.06088071 | 10.91908 | 2.224661 | 1.11233
ESTUDIO Y PROYECTO PARA LA CONSTRUCCIÓN DEL COMPLEJO VIAL METROPOLITANO "TLAXCALA"
ESTUDIO Y PROYECTO PARA LA CONSTRUCCIÓN DEL COMPLEJO VIAL METROPOLITANO "TLAXCALA"
ESTUDIO Y PROYECTO PARA LA CONSTRUCCIÓN DEL COMPLEJO VIAL METROPOLITANO "TLAXCALA"
ESTUDIO Y PROYECTO PARA LA CONSTRUCCIÓN DEL COMPLEJO VIAL METROPOLITANO "TLAXCALA"

## Círculos de Mohr
PROYECTO: | COMPLEJO VIAL TLAXCALA | DESCRIPCIÓN: | CIRCULOS DE MORH
| PUENTE PEATONAL | POZO | PCA 1
MUESTRA: | PIPR MOLINITO | FECHA: | 2017-11-28
PROF.: | 2.50 m | OPERADOR: | ABJ
| Descripción | Esfuerzo de | Esfuerzo | Ángulo de | Cohesión
| de la prueba | confinamiento | cortante | fricción aparente
|  | sc | tmáx | fap | c
|  | kg/cm2 | kg/cm2 | grados | kg/cm2
| uu-0.25 | 0.25 | 0.9488835
| uu-0.50 | 0.5 | 1.083914 | 20.00146 | 0.58
| uu-0.75 | 0.75 | 1.207195
Para dibujar la línea de falla
[7 empty] | Esfuerzo | Esfuerzo
[7 empty] | normal | cortante
[7 empty] | sn | t
[7 empty] | kg/cm2 | kg/cm2
[7 empty] | 0 | 0.58
[7 empty] | 5 | 2.4
Valores de los ejes
[7 empty] | x | y
[7 empty] | 5 | 1.82
Ángulo de fricción aparente
[7 empty] | Radianes= | 0.3490921
[7 empty] | Grados= | 20.00146
|  | CÍRCULO No. 1 | [5 empty] | CÍRCULO No. 2
| Radio= | 0.9488835 |  |  |  |  | Radio= | 1.083914 |  |  |  |  | CÍRCULO No. 3
| centro= | 1.198884 |  |  |  |  | centro= | 1.583914 |  |  |  | Radio= | 1.207195
[12 empty] | centro= | 1.957195
| Ángulo |  | y | x | x+ y x- |  | Ángulo |  | y | x | x+ y x- | Ángulo |  | y | x | x+ y x-
| 0 | 0 | 0 | 0.9488835 | 2.147767 |  | 0 | 0 | 0 | 1.083914 | 2.667828 | 0 | 0 | 0 | 1.207195 | 3.16439
| 0.1 | 0.03183091 | 0.03020893 | 0.9484025 | 2.147286 |  | 0.1 | 0.03183091 | 0.0345078 | 1.083364 | 2.667278 | 0.1 | 0.03183091 | 0.03843261 | 1.206583 | 3.163778
| 0.2 | 0.06366183 | 0.06044854 | 0.9469561 | 2.14584 |  | 0.2 | 0.06366183 | 0.06905063 | 1.081712 | 2.665626 | 0.2 | 0.06366183 | 0.07690425 | 1.204743 | 3.161938
| 0.3 | 0.09549274 | 0.09074977 | 0.944534 | 2.143417 |  | 0.3 | 0.09549274 | 0.1036639 | 1.078945 | 2.662859 | 0.3 | 0.09549274 | 0.1154543 | 1.201661 | 3.158856
| 0.4 | 0.1273237 | 0.1211442 | 0.9411185 | 2.140002 |  | 0.4 | 0.1273237 | 0.1383835 | 1.075044 | 2.658958 | 0.4 | 0.1273237 | 0.1541228 | 1.197316 | 3.154511
| 0.5 | 0.1591546 | 0.1516641 | 0.9366845 | 2.135568 |  | 0.5 | 0.1591546 | 0.1732466 | 1.069979 | 2.653893 | 0.5 | 0.1591546 | 0.1929511 | 1.191675 | 3.14887
| 0.6 | 0.1909855 | 0.1823432 | 0.9311986 | 2.130082 |  | 0.6 | 0.1909855 | 0.2082914 | 1.063712 | 2.647626 | 0.6 | 0.1909855 | 0.2319819 | 1.184696 | 3.141891
| 0.7 | 0.2228164 | 0.2132165 | 0.9246181 | 2.123502 |  | 0.7 | 0.2228164 | 0.2435582 | 1.056195 | 2.640109 | 0.7 | 0.2228164 | 0.2712598 | 1.176324 | 3.133519
| 0.8 | 0.2546473 | 0.2443214 | 0.9168899 | 2.115773 |  | 0.8 | 0.2546473 | 0.2790894 | 1.047367 | 2.631281 | 0.8 | 0.2546473 | 0.3108322 | 1.166492 | 3.123687
| 0.9 | 0.2864782 | 0.2756971 | 0.9079488 | 2.106832 |  | 0.9 | 0.2864782 | 0.31493 | 1.037154 | 2.621068 | 0.9 | 0.2864782 | 0.3507493 | 1.155117 | 3.112312
| 1 | 0.3183091 | 0.3073864 | 0.8977157 | 2.096599 |  | 1 | 0.3183091 | 0.3511288 | 1.025465 | 2.609378 | 1 | 0.3183091 | 0.3910652 | 1.142098 | 3.099293
| 1.1 | 0.3501401 | 0.3394352 | 0.8860946 | 2.084978 |  | 1.1 | 0.3501401 | 0.3877383 | 1.01219 | 2.596104 | 1.1 | 0.3501401 | 0.4318385 | 1.127313 | 3.084508
| 1.2 | 0.381971 | 0.3718941 | 0.8729689 | 2.071852 |  | 1.2 | 0.381971 | 0.4248162 | 0.9971962 | 2.58111 | 1.2 | 0.381971 | 0.4731336 | 1.110614 | 3.067809
| 1.3 | 0.4138019 | 0.4048187 | 0.8581968 | 2.05708 |  | 1.3 | 0.4138019 | 0.4624262 | 0.980322 | 2.564236 | 1.3 | 0.4138019 | 0.5150212 | 1.091821 | 3.049016
| 1.4 | 0.4456328 | 0.4382713 | 0.8416046 | 2.040488 |  | 1.4 | 0.4456328 | 0.5006392 | 0.9613686 | 2.545282 | 1.4 | 0.4456328 | 0.5575804 | 1.070712 | 3.027907
| 1.5 | 0.4774637 | 0.4723218 | 0.8229775 | 2.021861 |  | 1.5 | 0.4774637 | 0.5395353 | 0.9400909 | 2.524005 | 1.5 | 0.4774637 | 0.6009005 | 1.047014 | 3.004209
| 1.6 | 0.5092946 | 0.5070501 | 0.8020475 | 2.000931 |  | 1.6 | 0.5092946 | 0.5792056 | 0.9161823 | 2.500096 | 1.6 | 0.5092946 | 0.6450827 | 1.020386 | 2.977581
| 1.7 | 0.5411255 | 0.5425478 | 0.778474 | 1.977358 |  | 1.7 | 0.5411255 | 0.6197548 | 0.8892543 | 2.473168 | 1.7 | 0.5411255 | 0.6902439 | 0.9903955 | 2.94759
| 1.8 | 0.5729565 | 0.578922 | 0.7518173 | 1.950701 |  | 1.8 | 0.5729565 | 0.6613051 | 0.8588042 | 2.442718 | 1.8 | 0.5729565 | 0.73652 | 0.9564821 | 2.913677
| 1.9 | 0.6047874 | 0.6162987 | 0.7214955 | 1.920379 |  | 1.9 | 0.6047874 | 0.7040008 | 0.8241675 | 2.408081 | 1.9 | 0.6047874 | 0.7840718 | 0.9179059 | 2.875101
| 2 | 0.6366183 | 0.6548294 | 0.6867156 | 1.885599 |  | 2 | 0.6366183 | 0.7480145 | 0.7844383 | 2.368352 | 2 | 0.6366183 | 0.8330915 | 0.873658 | 2.830853
| 2.1 | 0.6684492 | 0.6946982 | 0.6463546 | 1.845238 |  | 2.1 | 0.6684492 | 0.7935569 | 0.7383337 | 2.322248 | 2.1 | 0.6684492 | 0.8838137 | 0.8223096 | 2.779505
| 2.2 | 0.7002801 | 0.7361342 | 0.5987374 | 1.797621 |  | 2.2 | 0.7002801 | 0.8408893 | 0.6839403 | 2.267854 | 2.2 | 0.7002801 | 0.9365296 | 0.7617297 | 2.718925
| 2.3 | 0.732111 | 0.779428 | 0.5411765 | 1.74006 |  | 2.3 | 0.732111 | 0.890344 | 0.6181883 | 2.202102 | 2.3 | 0.732111 | 0.9916091 | 0.6884992 | 2.645694
| 2.4 | 0.7639419 | 0.8249594 | 0.4688517 | 1.667735 |  | 2.4 | 0.7639419 | 0.9423547 | 0.5355714 | 2.119485 | 2.4 | 0.7639419 | 1.049535 | 0.5964857 | 2.553681
| 2.5 | 0.7957729 | 0.8732411 | 0.3712545 | 1.570138 |  | 2.5 | 0.7957729 | 0.9975071 | 0.4240857 | 2.008 | 2.5 | 0.7957729 | 1.110961 | 0.47232 | 2.429515
| 2.6 | 0.8276038 | 0.9249955 | 0.2115731 | 1.410457 |  | 2.6 | 0.8276038 | 1.056626 | 0.2416809 | 1.825595 | 2.6 | 0.8276038 | 1.176804 | 0.269169 | 2.226364
| 2.64 | 0.8403361 | 0.9468937 | 0.06141817 | 1.260302 |  | 2.64 | 0.8403361 | 1.081641 | 0.07015824 | 1.654072 | 2.64 | 0.8403361 | 1.204664 | 0.07813784 | 2.035333
| 2.64 | 0.8403361 | 0.9468937 | 0.06141817 | 1.137465 |  | 2.64 | 0.8403361 | 1.081641 | 0.07015824 | 1.513756 | 2.64 | 0.8403361 | 1.204664 | 0.07813784 | 1.879057
| 2.6 | 0.8276038 | 0.9249955 | 0.2115731 | 0.9873104 |  | 2.6 | 0.8276038 | 1.056626 | 0.2416809 | 1.342233 | 2.6 | 0.8276038 | 1.176804 | 0.269169 | 1.688026
| 2.5 | 0.7957729 | 0.8732411 | 0.3712545 | 0.827629 |  | 2.5 | 0.7957729 | 0.9975071 | 0.4240857 | 1.159828 | 2.5 | 0.7957729 | 1.110961 | 0.47232 | 1.484875
| 2.4 | 0.7639419 | 0.8249594 | 0.4688517 | 0.7300318 |  | 2.4 | 0.7639419 | 0.9423547 | 0.5355714 | 1.048342 | 2.4 | 0.7639419 | 1.049535 | 0.5964857 | 1.360709
| 2.3 | 0.732111 | 0.779428 | 0.5411765 | 0.657707 |  | 2.3 | 0.732111 | 0.890344 | 0.6181883 | 0.9657256 | 2.3 | 0.732111 | 0.9916091 | 0.6884992 | 1.268696
| 2.2 | 0.7002801 | 0.7361342 | 0.5987374 | 0.6001462 |  | 2.2 | 0.7002801 | 0.8408893 | 0.6839403 | 0.8999735 | 2.2 | 0.7002801 | 0.9365296 | 0.7617297 | 1.195465
| 2.1 | 0.6684492 | 0.6946982 | 0.6463546 | 0.5525289 |  | 2.1 | 0.6684492 | 0.7935569 | 0.7383337 | 0.8455801 | 2.1 | 0.6684492 | 0.8838137 | 0.8223096 | 1.134885
| 2 | 0.6366183 | 0.6548294 | 0.6867156 | 0.5121679 |  | 2 | 0.6366183 | 0.7480145 | 0.7844383 | 0.7994755 | 2 | 0.6366183 | 0.8330915 | 0.873658 | 1.083537
| 1.9 | 0.6047874 | 0.6162987 | 0.7214955 | 0.477388 |  | 1.9 | 0.6047874 | 0.7040008 | 0.8241675 | 0.7597463 | 1.9 | 0.6047874 | 0.7840718 | 0.9179059 | 1.039289
| 1.8 | 0.5729565 | 0.578922 | 0.7518173 | 0.4470662 |  | 1.8 | 0.5729565 | 0.6613051 | 0.8588042 | 0.7251096 | 1.8 | 0.5729565 | 0.73652 | 0.9564821 | 1.000713
| 1.7 | 0.5411255 | 0.5425478 | 0.778474 | 0.4204095 |  | 1.7 | 0.5411255 | 0.6197548 | 0.8892543 | 0.6946595 | 1.7 | 0.5411255 | 0.6902439 | 0.9903955 | 0.9667995
| 1.6 | 0.5092946 | 0.5070501 | 0.8020475 | 0.3968361 |  | 1.6 | 0.5092946 | 0.5792056 | 0.9161823 | 0.6677315 | 1.6 | 0.5092946 | 0.6450827 | 1.020386 | 0.9368088
| 1.5 | 0.4774637 | 0.4723218 | 0.8229775 | 0.375906 |  | 1.5 | 0.4774637 | 0.5395353 | 0.9400909 | 0.643823 | 1.5 | 0.4774637 | 0.6009005 | 1.047014 | 0.910181
| 1.4 | 0.4456328 | 0.4382713 | 0.8416046 | 0.357279 |  | 1.4 | 0.4456328 | 0.5006392 | 0.9613686 | 0.6225452 | 1.4 | 0.4456328 | 0.5575804 | 1.070712 | 0.8864832
| 1.3 | 0.4138019 | 0.4048187 | 0.8581968 | 0.3406867 |  | 1.3 | 0.4138019 | 0.4624262 | 0.980322 | 0.6035918 | 1.3 | 0.4138019 | 0.5150212 | 1.091821 | 0.8653741
| 1.2 | 0.381971 | 0.3718941 | 0.8729689 | 0.3259146 |  | 1.2 | 0.381971 | 0.4248162 | 0.9971962 | 0.5867176 | 1.2 | 0.381971 | 0.4731336 | 1.110614 | 0.8465806
| 1.1 | 0.3501401 | 0.3394352 | 0.8860946 | 0.3127889 |  | 1.1 | 0.3501401 | 0.3877383 | 1.01219 | 0.571724 | 1.1 | 0.3501401 | 0.4318385 | 1.127313 | 0.8298817
| 1 | 0.3183091 | 0.3073864 | 0.8977157 | 0.3011678 |  | 1 | 0.3183091 | 0.3511288 | 1.025465 | 0.5584492 | 1 | 0.3183091 | 0.3910652 | 1.142098 | 0.815097
| 0.9 | 0.2864782 | 0.2756971 | 0.9079488 | 0.2909347 |  | 0.9 | 0.2864782 | 0.31493 | 1.037154 | 0.5467599 | 0.9 | 0.2864782 | 0.3507493 | 1.155117 | 0.8020782
| 0.8 | 0.2546473 | 0.2443214 | 0.9168899 | 0.2819937 |  | 0.8 | 0.2546473 | 0.2790894 | 1.047367 | 0.5365465 | 0.8 | 0.2546473 | 0.3108322 | 1.166492 | 0.7907032
| 0.7 | 0.2228164 | 0.2132165 | 0.9246181 | 0.2742654 |  | 0.7 | 0.2228164 | 0.2435582 | 1.056195 | 0.5277185 | 0.7 | 0.2228164 | 0.2712598 | 1.176324 | 0.7808711
| 0.6 | 0.1909855 | 0.1823432 | 0.9311986 | 0.2676849 |  | 0.6 | 0.1909855 | 0.2082914 | 1.063712 | 0.5202015 | 0.6 | 0.1909855 | 0.2319819 | 1.184696 | 0.7724992
| 0.5 | 0.1591546 | 0.1516641 | 0.9366845 | 0.262199 |  | 0.5 | 0.1591546 | 0.1732466 | 1.069979 | 0.5139349 | 0.5 | 0.1591546 | 0.1929511 | 1.191675 | 0.7655199
| 0.4 | 0.1273237 | 0.1211442 | 0.9411185 | 0.257765 |  | 0.4 | 0.1273237 | 0.1383835 | 1.075044 | 0.50887 | 0.4 | 0.1273237 | 0.1541228 | 1.197316 | 0.7598789
| 0.3 | 0.09549274 | 0.09074977 | 0.944534 | 0.2543496 |  | 0.3 | 0.09549274 | 0.1036639 | 1.078945 | 0.5049685 | 0.3 | 0.09549274 | 0.1154543 | 1.201661 | 0.7555336
| 0.2 | 0.06366183 | 0.06044854 | 0.9469561 | 0.2519274 |  | 0.2 | 0.06366183 | 0.06905063 | 1.081712 | 0.5022017 | 0.2 | 0.06366183 | 0.07690425 | 1.204743 | 0.7524521
| 0.1 | 0.03183091 | 0.03020893 | 0.9484025 | 0.250481 |  | 0.1 | 0.03183091 | 0.0345078 | 1.083364 | 0.5005494 | 0.1 | 0.03183091 | 0.03843261 | 1.206583 | 0.7506119
| 0 | 0 | 0 | 0.9488835 | 0.25 |  | 0 | 0 | 0 | 1.083914 | 0.5 | 0 | 0 | 0 | 1.207195 | 0.75
ESTUDIO Y PROYECTO PARA LA CONSTRUCCIÓN DEL COMPLEJO VIAL METROPOLITANO "TLAXCALA"

## DATOS
CÍRCULO No. 1 |  |  |  |  | CÍRCULO No. 2 |  |  |  |  | CÍRCULO No. 3
Radio= | 0.9488835 |  |  |  | Radio= | 1.083914 |  |  |  | Radio= | 1.207195
centro= | 1.198884 |  |  |  | centro= | 1.583914 |  |  |  | centro= | 1.957195
Ángulo |  | y | x | x+ y x- | Ángulo |  | y | x | x+ y x- | Ángulo |  | y | x | x+ y x-
0 | 0 | 0 | 0.9488835 | 2.147767 | 0 | 0 | 0 | 1.083914 | 2.667828 | 0 | 0 | 0 | 1.207195 | 3.16439
0.1 | 0.03183091 | 0.03020893 | 0.9484025 | 2.147286 | 0.1 | 0.03183091 | 0.0345078 | 1.083364 | 2.667278 | 0.1 | 0.03183091 | 0.03843261 | 1.206583 | 3.163778
0.2 | 0.06366183 | 0.06044854 | 0.9469561 | 2.14584 | 0.2 | 0.06366183 | 0.06905063 | 1.081712 | 2.665626 | 0.2 | 0.06366183 | 0.07690425 | 1.204743 | 3.161938
0.3 | 0.09549274 | 0.09074977 | 0.944534 | 2.143417 | 0.3 | 0.09549274 | 0.1036639 | 1.078945 | 2.662859 | 0.3 | 0.09549274 | 0.1154543 | 1.201661 | 3.158856
0.4 | 0.1273237 | 0.1211442 | 0.9411185 | 2.140002 | 0.4 | 0.1273237 | 0.1383835 | 1.075044 | 2.658958 | 0.4 | 0.1273237 | 0.1541228 | 1.197316 | 3.154511
0.5 | 0.1591546 | 0.1516641 | 0.9366845 | 2.135568 | 0.5 | 0.1591546 | 0.1732466 | 1.069979 | 2.653893 | 0.5 | 0.1591546 | 0.1929511 | 1.191675 | 3.14887
0.6 | 0.1909855 | 0.1823432 | 0.9311986 | 2.130082 | 0.6 | 0.1909855 | 0.2082914 | 1.063712 | 2.647626 | 0.6 | 0.1909855 | 0.2319819 | 1.184696 | 3.141891
0.7 | 0.2228164 | 0.2132165 | 0.9246181 | 2.123502 | 0.7 | 0.2228164 | 0.2435582 | 1.056195 | 2.640109 | 0.7 | 0.2228164 | 0.2712598 | 1.176324 | 3.133519
0.8 | 0.2546473 | 0.2443214 | 0.9168899 | 2.115773 | 0.8 | 0.2546473 | 0.2790894 | 1.047367 | 2.631281 | 0.8 | 0.2546473 | 0.3108322 | 1.166492 | 3.123687
0.9 | 0.2864782 | 0.2756971 | 0.9079488 | 2.106832 | 0.9 | 0.2864782 | 0.31493 | 1.037154 | 2.621068 | 0.9 | 0.2864782 | 0.3507493 | 1.155117 | 3.112312
1 | 0.3183091 | 0.3073864 | 0.8977157 | 2.096599 | 1 | 0.3183091 | 0.3511288 | 1.025465 | 2.609378 | 1 | 0.3183091 | 0.3910652 | 1.142098 | 3.099293
1.1 | 0.3501401 | 0.3394352 | 0.8860946 | 2.084978 | 1.1 | 0.3501401 | 0.3877383 | 1.01219 | 2.596104 | 1.1 | 0.3501401 | 0.4318385 | 1.127313 | 3.084508
1.2 | 0.381971 | 0.3718941 | 0.8729689 | 2.071852 | 1.2 | 0.381971 | 0.4248162 | 0.9971962 | 2.58111 | 1.2 | 0.381971 | 0.4731336 | 1.110614 | 3.067809
1.3 | 0.4138019 | 0.4048187 | 0.8581968 | 2.05708 | 1.3 | 0.4138019 | 0.4624262 | 0.980322 | 2.564236 | 1.3 | 0.4138019 | 0.5150212 | 1.091821 | 3.049016
1.4 | 0.4456328 | 0.4382713 | 0.8416046 | 2.040488 | 1.4 | 0.4456328 | 0.5006392 | 0.9613686 | 2.545282 | 1.4 | 0.4456328 | 0.5575804 | 1.070712 | 3.027907
1.5 | 0.4774637 | 0.4723218 | 0.8229775 | 2.021861 | 1.5 | 0.4774637 | 0.5395353 | 0.9400909 | 2.524005 | 1.5 | 0.4774637 | 0.6009005 | 1.047014 | 3.004209
1.6 | 0.5092946 | 0.5070501 | 0.8020475 | 2.000931 | 1.6 | 0.5092946 | 0.5792056 | 0.9161823 | 2.500096 | 1.6 | 0.5092946 | 0.6450827 | 1.020386 | 2.977581
1.7 | 0.5411255 | 0.5425478 | 0.778474 | 1.977358 | 1.7 | 0.5411255 | 0.6197548 | 0.8892543 | 2.473168 | 1.7 | 0.5411255 | 0.6902439 | 0.9903955 | 2.94759
1.8 | 0.5729565 | 0.578922 | 0.7518173 | 1.950701 | 1.8 | 0.5729565 | 0.6613051 | 0.8588042 | 2.442718 | 1.8 | 0.5729565 | 0.73652 | 0.9564821 | 2.913677
1.9 | 0.6047874 | 0.6162987 | 0.7214955 | 1.920379 | 1.9 | 0.6047874 | 0.7040008 | 0.8241675 | 2.408081 | 1.9 | 0.6047874 | 0.7840718 | 0.9179059 | 2.875101
2 | 0.6366183 | 0.6548294 | 0.6867156 | 1.885599 | 2 | 0.6366183 | 0.7480145 | 0.7844383 | 2.368352 | 2 | 0.6366183 | 0.8330915 | 0.873658 | 2.830853
2.1 | 0.6684492 | 0.6946982 | 0.6463546 | 1.845238 | 2.1 | 0.6684492 | 0.7935569 | 0.7383337 | 2.322248 | 2.1 | 0.6684492 | 0.8838137 | 0.8223096 | 2.779505
2.2 | 0.7002801 | 0.7361342 | 0.5987374 | 1.797621 | 2.2 | 0.7002801 | 0.8408893 | 0.6839403 | 2.267854 | 2.2 | 0.7002801 | 0.9365296 | 0.7617297 | 2.718925
2.3 | 0.732111 | 0.779428 | 0.5411765 | 1.74006 | 2.3 | 0.732111 | 0.890344 | 0.6181883 | 2.202102 | 2.3 | 0.732111 | 0.9916091 | 0.6884992 | 2.645694
2.4 | 0.7639419 | 0.8249594 | 0.4688517 | 1.667735 | 2.4 | 0.7639419 | 0.9423547 | 0.5355714 | 2.119485 | 2.4 | 0.7639419 | 1.049535 | 0.5964857 | 2.553681
2.5 | 0.7957729 | 0.8732411 | 0.3712545 | 1.570138 | 2.5 | 0.7957729 | 0.9975071 | 0.4240857 | 2.008 | 2.5 | 0.7957729 | 1.110961 | 0.47232 | 2.429515
2.6 | 0.8276038 | 0.9249955 | 0.2115731 | 1.410457 | 2.6 | 0.8276038 | 1.056626 | 0.2416809 | 1.825595 | 2.6 | 0.8276038 | 1.176804 | 0.269169 | 2.226364
2.64 | 0.8403361 | 0.9468937 | 0.06141817 | 1.260302 | 2.64 | 0.8403361 | 1.081641 | 0.07015824 | 1.654072 | 2.64 | 0.8403361 | 1.204664 | 0.07813784 | 2.035333
2.64 | 0.8403361 | 0.9468937 | 0.06141817 | 1.137465 | 2.64 | 0.8403361 | 1.081641 | 0.07015824 | 1.513756 | 2.64 | 0.8403361 | 1.204664 | 0.07813784 | 1.879057
2.6 | 0.8276038 | 0.9249955 | 0.2115731 | 0.9873104 | 2.6 | 0.8276038 | 1.056626 | 0.2416809 | 1.342233 | 2.6 | 0.8276038 | 1.176804 | 0.269169 | 1.688026
2.5 | 0.7957729 | 0.8732411 | 0.3712545 | 0.827629 | 2.5 | 0.7957729 | 0.9975071 | 0.4240857 | 1.159828 | 2.5 | 0.7957729 | 1.110961 | 0.47232 | 1.484875
2.4 | 0.7639419 | 0.8249594 | 0.4688517 | 0.7300318 | 2.4 | 0.7639419 | 0.9423547 | 0.5355714 | 1.048342 | 2.4 | 0.7639419 | 1.049535 | 0.5964857 | 1.360709
2.3 | 0.732111 | 0.779428 | 0.5411765 | 0.657707 | 2.3 | 0.732111 | 0.890344 | 0.6181883 | 0.9657256 | 2.3 | 0.732111 | 0.9916091 | 0.6884992 | 1.268696
2.2 | 0.7002801 | 0.7361342 | 0.5987374 | 0.6001462 | 2.2 | 0.7002801 | 0.8408893 | 0.6839403 | 0.8999735 | 2.2 | 0.7002801 | 0.9365296 | 0.7617297 | 1.195465
2.1 | 0.6684492 | 0.6946982 | 0.6463546 | 0.5525289 | 2.1 | 0.6684492 | 0.7935569 | 0.7383337 | 0.8455801 | 2.1 | 0.6684492 | 0.8838137 | 0.8223096 | 1.134885
2 | 0.6366183 | 0.6548294 | 0.6867156 | 0.5121679 | 2 | 0.6366183 | 0.7480145 | 0.7844383 | 0.7994755 | 2 | 0.6366183 | 0.8330915 | 0.873658 | 1.083537
1.9 | 0.6047874 | 0.6162987 | 0.7214955 | 0.477388 | 1.9 | 0.6047874 | 0.7040008 | 0.8241675 | 0.7597463 | 1.9 | 0.6047874 | 0.7840718 | 0.9179059 | 1.039289
1.8 | 0.5729565 | 0.578922 | 0.7518173 | 0.4470662 | 1.8 | 0.5729565 | 0.6613051 | 0.8588042 | 0.7251096 | 1.8 | 0.5729565 | 0.73652 | 0.9564821 | 1.000713
1.7 | 0.5411255 | 0.5425478 | 0.778474 | 0.4204095 | 1.7 | 0.5411255 | 0.6197548 | 0.8892543 | 0.6946595 | 1.7 | 0.5411255 | 0.6902439 | 0.9903955 | 0.9667995
1.6 | 0.5092946 | 0.5070501 | 0.8020475 | 0.3968361 | 1.6 | 0.5092946 | 0.5792056 | 0.9161823 | 0.6677315 | 1.6 | 0.5092946 | 0.6450827 | 1.020386 | 0.9368088
1.5 | 0.4774637 | 0.4723218 | 0.8229775 | 0.375906 | 1.5 | 0.4774637 | 0.5395353 | 0.9400909 | 0.643823 | 1.5 | 0.4774637 | 0.6009005 | 1.047014 | 0.910181
1.4 | 0.4456328 | 0.4382713 | 0.8416046 | 0.357279 | 1.4 | 0.4456328 | 0.5006392 | 0.9613686 | 0.6225452 | 1.4 | 0.4456328 | 0.5575804 | 1.070712 | 0.8864832
1.3 | 0.4138019 | 0.4048187 | 0.8581968 | 0.3406867 | 1.3 | 0.4138019 | 0.4624262 | 0.980322 | 0.6035918 | 1.3 | 0.4138019 | 0.5150212 | 1.091821 | 0.8653741
1.2 | 0.381971 | 0.3718941 | 0.8729689 | 0.3259146 | 1.2 | 0.381971 | 0.4248162 | 0.9971962 | 0.5867176 | 1.2 | 0.381971 | 0.4731336 | 1.110614 | 0.8465806
1.1 | 0.3501401 | 0.3394352 | 0.8860946 | 0.3127889 | 1.1 | 0.3501401 | 0.3877383 | 1.01219 | 0.571724 | 1.1 | 0.3501401 | 0.4318385 | 1.127313 | 0.8298817
1 | 0.3183091 | 0.3073864 | 0.8977157 | 0.3011678 | 1 | 0.3183091 | 0.3511288 | 1.025465 | 0.5584492 | 1 | 0.3183091 | 0.3910652 | 1.142098 | 0.815097
0.9 | 0.2864782 | 0.2756971 | 0.9079488 | 0.2909347 | 0.9 | 0.2864782 | 0.31493 | 1.037154 | 0.5467599 | 0.9 | 0.2864782 | 0.3507493 | 1.155117 | 0.8020782
0.8 | 0.2546473 | 0.2443214 | 0.9168899 | 0.2819937 | 0.8 | 0.2546473 | 0.2790894 | 1.047367 | 0.5365465 | 0.8 | 0.2546473 | 0.3108322 | 1.166492 | 0.7907032
0.7 | 0.2228164 | 0.2132165 | 0.9246181 | 0.2742654 | 0.7 | 0.2228164 | 0.2435582 | 1.056195 | 0.5277185 | 0.7 | 0.2228164 | 0.2712598 | 1.176324 | 0.7808711
0.6 | 0.1909855 | 0.1823432 | 0.9311986 | 0.2676849 | 0.6 | 0.1909855 | 0.2082914 | 1.063712 | 0.5202015 | 0.6 | 0.1909855 | 0.2319819 | 1.184696 | 0.7724992
0.5 | 0.1591546 | 0.1516641 | 0.9366845 | 0.262199 | 0.5 | 0.1591546 | 0.1732466 | 1.069979 | 0.5139349 | 0.5 | 0.1591546 | 0.1929511 | 1.191675 | 0.7655199
0.4 | 0.1273237 | 0.1211442 | 0.9411185 | 0.257765 | 0.4 | 0.1273237 | 0.1383835 | 1.075044 | 0.50887 | 0.4 | 0.1273237 | 0.1541228 | 1.197316 | 0.7598789
0.3 | 0.09549274 | 0.09074977 | 0.944534 | 0.2543496 | 0.3 | 0.09549274 | 0.1036639 | 1.078945 | 0.5049685 | 0.3 | 0.09549274 | 0.1154543 | 1.201661 | 0.7555336
0.2 | 0.06366183 | 0.06044854 | 0.9469561 | 0.2519274 | 0.2 | 0.06366183 | 0.06905063 | 1.081712 | 0.5022017 | 0.2 | 0.06366183 | 0.07690425 | 1.204743 | 0.7524521
0.1 | 0.03183091 | 0.03020893 | 0.9484025 | 0.250481 | 0.1 | 0.03183091 | 0.0345078 | 1.083364 | 0.5005494 | 0.1 | 0.03183091 | 0.03843261 | 1.206583 | 0.7506119
0 | 0 | 0 | 0.9488835 | 0.25 | 0 | 0 | 0 | 1.083914 | 0.5 | 0 | 0 | 0 | 1.207195 | 0.75
ESTUDIO Y PROYECTO PARA LA CONSTRUCCIÓN DEL COMPLEJO VIAL METROPOLITANO "TLAXCALA"