## Triaxial UU
PROYECTO: | COMPLEJO VIAL TLAXCALA |  | DESCRIPCIÓN: | uu-0.25 |  |  | PROYECTO: | COMPLEJO VIAL TLAXCALA |  | DESCRIPCIÓN: | uu-0.75 |  |  | PROYECTO: | COMPLEJO VIAL TLAXCALA |  | DESCRIPCIÓN: | uu-1.0 |  |  | PROYECTO: | COMPLEJO VIAL TLAXCALA |  | DESCRIPCIÓN: | GRAFICA ESFUERZO DEFORMACIÒN
| PUENTE PEATONAL |  | POZO | PCA 2 |  |  |  | PUENTE PEATONAL |  | POZO | PCA 2 |  |  |  | PUENTE PEATONAL |  | POZO | PCA 2 |  |  |  | PUENTE PEATONAL |  | POZO | PCA 2
MUESTRA: | PIPR MOLINITO |  | FECHA: | 2017-11-28 |  |  | MUESTRA: | PIPR MOLINITO |  | FECHA: | 2017-11-28 |  |  | MUESTRA: | PIPR MOLINITO |  | FECHA: | 2017-11-28 |  |  | MUESTRA: | PIPR MOLINITO |  | FECHA: | 2017-11-28
PROF.: | 2.50 m |  | OPERADOR: | ABJ |  |  | PROF.: | 2.50 m |  | OPERADOR: | ABJ |  |  | PROF.: | 2.50 m |  | OPERADOR: | ABJ |  |  | PROF.: | 2.50 m |  | OPERADOR: | ABJ
|  | H0= | 9.81 | cm |  |  |  |  | H0= | 9.86 | cm |  |  |  |  | H0= | 9.65 | cm |  |  | Ensaye: | uu-0.25 |  | Ensaye: | uu-0.50 |  | Ensaye: | uu-0.75
|  | D0= | 3.74 | cm |  |  |  |  | D0= | 3.656667 | cm |  |  |  |  | D0= | 3.663333 | cm |  |  | H0= | 9.81 | cm | H0= | 9.86 | cm | H0= | 9.65 | cm
|  | A0= | 10.98586104 | cm2 |  |  |  |  | A0= | 10.50175 | cm2 |  |  |  |  | A0= | 10.54008 | cm2 |  |  | D0= | 3.74 | cm | D0= | 3.656667 | cm | D0= | 3.663333 | cm
|  | s3= | 0.25 | kg/cm2 |  |  |  |  | s3= | 0.5 | kg/cm2 |  |  |  |  | s3= | 0.75 | kg/cm2 |  |  | A0= | 10.98586104 | cm2 | A0= | 10.50175 | cm2 | A0= | 10.54008 | cm2
[21 empty] | s3= | 0.25 | kg/cm2 | s3= | 0.5 | kg/cm2 | s3= | 0.75 | kg/cm2
[21 empty] | w= | 30.14 | % | w= | 30.48 | % | w= | 30.58 | %
[21 empty] | Wm= | 185.6 | g | Wm= | 178.6 | g | Wm= | 175.6 | g
| Registrados en el ensaye |  |  | Parámetros calculados |  |  |  | Registrados en el ensaye |  |  | Parámetros calculados |  |  |  | Registrados en el ensaye |  |  | Parámetros calculados |  |  | g | 1.722165 | g/cm3 | g | 1.724816 | g/cm3 | g | 1.726448 | g/cm3
| Carga | Desplazamiento | Def. unitaria | Área | Esfuerzo | Esfuerzo |  | Carga | Desplazamiento | Def. unitaria | Área | Esfuerzo | Esfuerzo |  | Carga | Desplazamiento | Def. unitaria | Área | Esfuerzo | Esfuerzo
|  |  | axial | corregida | desviador | cortante |  |  |  | axial | corregida | desviador | cortante |  |  |  | axial | corregida | desviador | cortante
| P | d | e | Ac | q | t |  | P | d | e | Ac | q | t |  | P | d | e | Ac | q | t
| kg | mm | mm/mm | cm2 | kg/cm2 | kg/cm2 |  | kg | mm | mm/mm | cm2 | kg/cm2 | kg/cm2 |  | kg | mm | mm/mm | cm2 | kg/cm2 | kg/cm2
| 0 | 0 | 0 | 10.98586104 | 0 | 0 |  | 0 | 0 | 0 | 10.50175 | 0 | 0 |  | 0 | 0 | 0 | 10.54008 | 0 | 0
| 0.9862435 | 0.127 | 0.001294597 | 11.0001 | 0.08965767 | 0.04482884 |  | 0.4033277 | 0.127 | 0.001288032 | 10.51529 | 0.0383563 | 0.01917815 |  | 0.4504752 | 0.127 | 0.001316062 | 10.55397 | 0.04268303 | 0.02134151
| 2.958731 | 0.254 | 0.002589195 | 11.01438 | 0.2686244 | 0.1343122 |  | 1.613311 | 0.254 | 0.002576065 | 10.52887 | 0.1532273 | 0.07661366 |  | 1.801901 | 0.254 | 0.002632124 | 10.56789 | 0.1705071 | 0.08525356
| 4.684657 | 0.381 | 0.003883792 | 11.02869 | 0.4247699 | 0.2123849 |  | 3.629949 | 0.381 | 0.003864097 | 10.54249 | 0.3443163 | 0.1721581 |  | 4.054277 | 0.381 | 0.003948187 | 10.58186 | 0.3831348 | 0.1915674
| 5.917461 | 0.508 | 0.005178389 | 11.04305 | 0.5358541 | 0.267927 |  | 5.24326 | 0.508 | 0.00515213 | 10.55614 | 0.4967026 | 0.2483513 |  | 5.856178 | 0.508 | 0.005264249 | 10.59586 | 0.5526857 | 0.2763429
| 7.396827 | 0.67 | 0.006829766 | 11.06141 | 0.6687057 | 0.3343529 |  | 7.259899 | 0.635 | 0.006440162 | 10.56982 | 0.6868517 | 0.3434258 |  | 8.108554 | 0.635 | 0.006580311 | 10.60989 | 0.7642447 | 0.3821223
| 8.876192 | 0.79 | 0.008053007 | 11.07505 | 0.8014585 | 0.4007293 |  | 8.87321 | 0.762 | 0.007728195 | 10.58354 | 0.8383971 | 0.4191985 |  | 9.910455 | 0.762 | 0.007896373 | 10.62397 | 0.9328394 | 0.4664197
| 10.84868 | 0.9 | 0.009174312 | 11.08758 | 0.9784531 | 0.4892265 |  | 10.88985 | 0.889 | 0.009016227 | 10.5973 | 1.027606 | 0.5138031 |  | 12.16283 | 0.889 | 0.009212435 | 10.63808 | 1.14333 | 0.5716648
| 12.82117 | 1.016 | 0.01035678 | 11.10083 | 1.154974 | 0.5774868 |  | 12.50316 | 1.016 | 0.01030426 | 10.61109 | 1.178311 | 0.5891553 |  | 13.96473 | 1.016 | 0.0105285 | 10.65223 | 1.310968 | 0.6554841
| 14.79365 | 1.143 | 0.01165138 | 11.11537 | 1.330919 | 0.6654593 |  | 13.71314 | 1.143 | 0.01159229 | 10.62492 | 1.290659 | 0.6453294 |  | 15.31616 | 1.143 | 0.01184456 | 10.66642 | 1.435924 | 0.7179618
| 16.02646 | 1.27 | 0.01294597 | 11.12995 | 1.43994 | 0.7199699 |  | 15.12479 | 1.27 | 0.01288032 | 10.63878 | 1.421666 | 0.7108329 |  | 16.89282 | 1.27 | 0.01316062 | 10.68064 | 1.58163 | 0.790815
| 17.0127 | 1.397 | 0.01424057 | 11.14457 | 1.526547 | 0.7632734 |  | 16.33477 | 1.397 | 0.01416836 | 10.65268 | 1.533396 | 0.7666978 |  | 18.24425 | 1.397 | 0.01447668 | 10.6949 | 1.705882 | 0.8529412
| 17.75238 | 1.524 | 0.01553517 | 11.15922 | 1.590826 | 0.7954132 |  | 17.54476 | 1.524 | 0.01545639 | 10.66662 | 1.644829 | 0.8224143 |  | 19.59567 | 1.524 | 0.01579275 | 10.7092 | 1.829797 | 0.9148986
| 18.73863 | 1.651 | 0.01682977 | 11.17392 | 1.676997 | 0.8384987 |  | 18.55307 | 1.651 | 0.01674442 | 10.68059 | 1.737083 | 0.8685417 |  | 20.72186 | 1.651 | 0.01710881 | 10.72354 | 1.932371 | 0.9661853
| 19.72487 | 1.778 | 0.01812436 | 11.18865 | 1.762936 | 0.881468 |  | 20.16639 | 1.778 | 0.01803245 | 10.6946 | 1.885661 | 0.9428304 |  | 22.52376 | 1.778 | 0.01842487 | 10.73792 | 2.09759 | 1.048795
| 20.46455 | 1.905 | 0.01941896 | 11.20342 | 1.826635 | 0.9133173 |  | 21.37637 | 1.905 | 0.01932049 | 10.70865 | 1.996179 | 0.9980893 |  | 23.87519 | 1.905 | 0.01974093 | 10.75234 | 2.220465 | 1.110232
| 20.95768 | 2.032 | 0.02071356 | 11.21823 | 1.86818 | 0.9340901 |  | 22.58635 | 2.032 | 0.02060852 | 10.72273 | 2.1064 | 1.0532 |  | 25.22661 | 2.032 | 0.02105699 | 10.76679 | 2.343002 | 1.171501
| 21.20424 | 2.159 | 0.02200815 | 11.23308 | 1.88766 | 0.94383 |  | 23.59467 | 2.159 | 0.02189655 | 10.73685 | 2.197541 | 1.098771 |  | 26.3528 | 2.159 | 0.02237306 | 10.78129 | 2.444309 | 1.222155
| 21.69736 | 2.31 | 0.0235474 | 11.25079 | 1.928519 | 0.9642595 |  | 23.998 | 2.286 | 0.02318458 | 10.75101 | 2.232163 | 1.116081 |  | 26.80328 | 2.286 | 0.02368912 | 10.79582 | 2.482746 | 1.241373
| 22.09186 | 2.4322 | 0.02479307 | 11.26516 | 1.961078 | 0.980539 |  | 24.40133 | 2.413 | 0.02447262 | 10.7652 | 2.266685 | 1.133343 |  | 27.25375 | 2.413 | 0.02500518 | 10.81039 | 2.52107 | 1.260535
| 22.43704 | 2.564 | 0.0261366 | 11.2807 | 1.988976 | 0.9944879 |  | 24.80465 | 2.54 | 0.02576065 | 10.77943 | 2.301109 | 1.150555 |  | 27.70423 | 2.54 | 0.02632124 | 10.825 | 2.559281 | 1.27964
| 22.93016 | 2.6958 | 0.02748012 | 11.29628 | 2.029885 | 1.014943 |  | 25.20798 | 2.667 | 0.02704868 | 10.7937 | 2.335434 | 1.167717 |  | 28.1547 | 2.667 | 0.02763731 | 10.83966 | 2.59738 | 1.29869
| 23.32466 | 2.83112 | 0.02885953 | 11.31233 | 2.061879 | 1.03094 |  | 25.53064 | 2.794 | 0.02833671 | 10.80801 | 2.362196 | 1.181098 |  | 28.51508 | 2.794 | 0.02895337 | 10.85435 | 2.627066 | 1.313533
| 23.66984 | 2.964154 | 0.03021564 | 11.32815 | 2.089472 | 1.044736 |  | 25.73231 | 2.921 | 0.02962475 | 10.82236 | 2.377699 | 1.188849 |  | 28.74032 | 2.921 | 0.03026943 | 10.86908 | 2.644228 | 1.322114
| 23.96572 | 3.097189 | 0.03157175 | 11.34401 | 2.112632 | 1.056316 |  | 26.01464 | 3.048 | 0.03091278 | 10.83674 | 2.400596 | 1.200298 |  | 29.05565 | 3.048 | 0.03158549 | 10.88385 | 2.669612 | 1.334806
| 24.26159 | 3.230223 | 0.03292786 | 11.35992 | 2.135719 | 1.067859 |  | 26.2163 | 3.175 | 0.03220081 | 10.85117 | 2.415989 | 1.207995 |  | 29.28089 | 3.175 | 0.03290155 | 10.89866 | 2.686651 | 1.343325
| 24.45884 | 3.363257 | 0.03428397 | 11.37587 | 2.150063 | 1.075032 |  | 26.41797 | 3.302 | 0.03348884 | 10.86563 | 2.431334 | 1.215667 |  | 29.50613 | 3.302 | 0.03421762 | 10.91351 | 2.703633 | 1.351816
| 24.65609 | 3.496291 | 0.03564008 | 11.39187 | 2.164359 | 1.082179 |  | 26.61963 | 3.429 | 0.03477688 | 10.88013 | 2.446629 | 1.223314 |  | 29.73137 | 3.429 | 0.03553368 | 10.9284 | 2.720559 | 1.36028
| 24.75471 | 3.629326 | 0.03699618 | 11.40791 | 2.16996 | 1.08498 |  | 26.74063 | 3.556 | 0.03606491 | 10.89466 | 2.45447 | 1.227235 |  | 29.86651 | 3.556 | 0.03684974 | 10.94334 | 2.729196 | 1.364598
| 24.90265 | 3.76236 | 0.03835229 | 11.424 | 2.179854 | 1.089927 |  | 26.86163 | 3.683 | 0.03735294 | 10.90924 | 2.462282 | 1.231141 |  | 30.00165 | 3.683 | 0.0381658 | 10.95831 | 2.737799 | 1.3689
| 25.05059 | 3.895394 | 0.0397084 | 11.44013 | 2.189712 | 1.094856 |  | 26.98262 | 3.81 | 0.03864097 | 10.92386 | 2.470064 | 1.235032 |  | 30.13679 | 3.81 | 0.03948187 | 10.97332 | 2.746369 | 1.373184
| 25.19852 | 4.028429 | 0.04106451 | 11.45631 | 2.199532 | 1.099766 |  | 27.10362 | 3.937 | 0.03992901 | 10.93851 | 2.477816 | 1.238908 |  | 30.27194 | 3.937 | 0.04079793 | 10.98838 | 2.754904 | 1.377452
| 25.34646 | 4.161463 | 0.04242062 | 11.47253 | 2.209317 | 1.104658 |  | 27.18429 | 4.064 | 0.04121704 | 10.95321 | 2.481856 | 1.240928 |  | 30.36203 | 4.064 | 0.04211399 | 11.00348 | 2.759312 | 1.379656
| 25.44508 | 4.294497 | 0.04377673 | 11.4888 | 2.214772 | 1.107386 |  | 27.26495 | 4.191 | 0.04250507 | 10.96794 | 2.485877 | 1.242938 |  | 30.45213 | 4.191 | 0.04343005 | 11.01862 | 2.763698 | 1.381849
| 25.54371 | 4.427531 | 0.04513284 | 11.50512 | 2.220204 | 1.110102 |  | 27.34562 | 4.318 | 0.0437931 | 10.98272 | 2.489878 | 1.244939 |  | 30.54222 | 4.318 | 0.04474611 | 11.0338 | 2.768061 | 1.384031
| 25.64233 | 4.560566 | 0.04648895 | 11.52148 | 2.22561 | 1.112805 |  | 27.42628 | 4.445 | 0.04508114 | 10.99753 | 2.493859 | 1.246929 |  | 30.63232 | 4.445 | 0.04606218 | 11.04902 | 2.772402 | 1.386201
| 25.74096 | 4.6936 | 0.04784506 | 11.53789 | 2.230993 | 1.115496 |  | 27.34562 | 4.572 | 0.04636917 | 11.01238 | 2.48317 | 1.241585 |  | 30.54222 | 4.572 | 0.04737824 | 11.06428 | 2.760434 | 1.380217
| 25.74096 | 4.826634 | 0.04920116 | 11.55435 | 2.227815 | 1.113908 |  | 27.22462 | 4.699 | 0.0476572 | 11.02728 | 2.468843 | 1.234422 |  | 30.40708 | 4.699 | 0.0486943 | 11.07959 | 2.744423 | 1.372211
| 25.64233 | 4.959669 | 0.05055727 | 11.57085 | 2.216114 | 1.108057 |  | 27.02296 | 4.826 | 0.04894523 | 11.04221 | 2.447241 | 1.223621 |  | 30.18184 | 4.826 | 0.05001036 | 11.09494 | 2.720325 | 1.360163
| 25.39577 | 5.092703 | 0.05191338 | 11.5874 | 2.191671 | 1.095835 |  | 26.82129 | 4.953 | 0.05023327 | 11.05719 | 2.425688 | 1.212844 |  | 29.9566 | 4.953 | 0.05132642 | 11.11033 | 2.696284 | 1.348142
| 25.14921 | 5.225737 | 0.05326949 | 11.604 | 2.167288 | 1.083644 |  | 26.61963 | 5.08 | 0.0515213 | 11.0722 | 2.404185 | 1.202093 |  | 29.73137 | 5.08 | 0.05264249 | 11.12576 | 2.672299 | 1.336149
| 24.90265 | 5.358771 | 0.0546256 | 11.62065 | 2.142966 | 1.071483
ESTUDIO Y PROYECTO PARA LA CONSTRUCCIÓN DEL COMPLEJO VIAL METROPOLITANO "TLAXCALA"
ESTUDIO Y PROYECTO PARA LA CONSTRUCCIÓN DEL COMPLEJO VIAL METROPOLITANO "TLAXCALA"
ESTUDIO Y PROYECTO PARA LA CONSTRUCCIÓN DEL COMPLEJO VIAL METROPOLITANO "TLAXCALA"
ESTUDIO Y PROYECTO PARA LA CONSTRUCCIÓN DEL COMPLEJO VIAL METROPOLITANO "TLAXCALA"

## Círculos de Mohr
PROYECTO: | COMPLEJO VIAL TLAXCALA | DESCRIPCIÓN: | CIRCULOS DE MORH
| PUENTE PEATONAL | POZO | PCA 2
MUESTRA: | PIPR MOLINITO | FECHA: | 2017-11-28
PROF.: | 2.50 m | OPERADOR: | ABJ
| Descripción | Esfuerzo de | Esfuerzo | Ángulo de | Cohesión
| de la prueba | confinamiento | cortante | fricción aparente
|  | sc | tmáx | fap | c
|  | kg/cm2 | kg/cm2 | grados | kg/cm2
| uu-0.25 | 0.25 | 1.115496
| uu-0.50 | 0.5 | 1.246929 | 21.10654 | 0.67
| uu-0.75 | 0.75 | 1.386201
Para dibujar la línea de falla
[7 empty] | Esfuerzo | Esfuerzo
[7 empty] | normal | cortante
[7 empty] | sn | t
[7 empty] | kg/cm2 | kg/cm2
[7 empty] | 0 | 0.67
[7 empty] | 5 | 2.6
Valores de los ejes
[7 empty] | x | y
[7 empty] | 5 | 1.93
Ángulo de fricción aparente
[7 empty] | Radianes= | 0.3683795
[7 empty] | Grados= | 21.10654
|  | CÍRCULO No. 1 | [5 empty] | CÍRCULO No. 2
| Radio= | 1.115496 |  |  |  |  | Radio= | 1.246929 |  |  |  |  | CÍRCULO No. 3
| centro= | 1.365496 |  |  |  |  | centro= | 1.746929 |  |  |  | Radio= | 1.386201
[12 empty] | centro= | 2.136201
| Ángulo |  | y | x | x+ y x- |  | Ángulo |  | y | x | x+ y x- | Ángulo |  | y | x | x+ y x-
| 0 | 0 | 0 | 1.115496 | 2.480993 |  | 0 | 0 | 0 | 1.246929 | 2.993859 | 0 | 0 | 0 | 1.386201 | 3.522402
| 0.1 | 0.03183091 | 0.03551327 | 1.114931 | 2.480428 |  | 0.1 | 0.03183091 | 0.0396976 | 1.246297 | 2.993226 | 0.1 | 0.03183091 | 0.04413149 | 1.385498 | 3.521699
| 0.2 | 0.06366183 | 0.0710626 | 1.113231 | 2.478727 |  | 0.2 | 0.06366183 | 0.07943551 | 1.244396 | 2.991326 | 0.2 | 0.06366183 | 0.08830779 | 1.383385 | 3.519586
| 0.3 | 0.09549274 | 0.1066844 | 1.110383 | 2.47588 |  | 0.3 | 0.09549274 | 0.1192544 | 1.241213 | 2.988143 | 0.3 | 0.09549274 | 0.1325741 | 1.379847 | 3.516047
| 0.4 | 0.1273237 | 0.1424157 | 1.106368 | 2.471865 |  | 0.4 | 0.1273237 | 0.1591957 | 1.236725 | 2.983654 | 0.4 | 0.1273237 | 0.1769765 | 1.374857 | 3.511058
| 0.5 | 0.1591546 | 0.1782945 | 1.101156 | 2.466652 |  | 0.5 | 0.1591546 | 0.199302 | 1.230899 | 2.977828 | 0.5 | 0.1591546 | 0.2215624 | 1.36838 | 3.50458
| 0.6 | 0.1909855 | 0.2143605 | 1.094706 | 2.460203 |  | 0.6 | 0.1909855 | 0.2396174 | 1.22369 | 2.970619 | 0.6 | 0.1909855 | 0.2663807 | 1.360365 | 3.496566
| 0.7 | 0.2228164 | 0.2506549 | 1.08697 | 2.452467 |  | 0.7 | 0.2228164 | 0.2801882 | 1.215042 | 2.961971 | 0.7 | 0.2228164 | 0.3114828 | 1.350752 | 3.486953
| 0.8 | 0.2546473 | 0.2872214 | 1.077885 | 2.443382 |  | 0.8 | 0.2546473 | 0.3210631 | 1.204886 | 2.951816 | 0.8 | 0.2546473 | 0.3569231 | 1.339462 | 3.475663
| 0.9 | 0.2864782 | 0.3241064 | 1.067374 | 2.432871 |  | 0.9 | 0.2864782 | 0.362294 | 1.193137 | 2.940066 | 0.9 | 0.2864782 | 0.4027592 | 1.3264 | 3.462601
| 1 | 0.3183091 | 0.3613599 | 1.055344 | 2.420841 |  | 1 | 0.3183091 | 0.4039369 | 1.17969 | 2.926619 | 1 | 0.3183091 | 0.4490533 | 1.311451 | 3.447652
| 1.1 | 0.3501401 | 0.3990361 | 1.041683 | 2.407179 |  | 1.1 | 0.3501401 | 0.4460523 | 1.164418 | 2.911348 | 1.1 | 0.3501401 | 0.4958726 | 1.294474 | 3.430675
| 1.2 | 0.381971 | 0.4371944 | 1.026252 | 2.391749 |  | 1.2 | 0.381971 | 0.4887065 | 1.14717 | 2.894099 | 1.2 | 0.381971 | 0.543291 | 1.275299 | 3.4115
| 1.3 | 0.4138019 | 0.4759002 | 1.008886 | 2.374383 |  | 1.3 | 0.4138019 | 0.5319728 | 1.127758 | 2.874687 | 1.3 | 0.4138019 | 0.5913898 | 1.253719 | 3.38992
| 1.4 | 0.4456328 | 0.5152266 | 0.9893806 | 2.354877 |  | 1.4 | 0.4456328 | 0.5759329 | 1.105954 | 2.852883 | 1.4 | 0.4456328 | 0.6402598 | 1.22948 | 3.36568
| 1.5 | 0.4774637 | 0.5552561 | 0.9674829 | 2.332979 |  | 1.5 | 0.4774637 | 0.6206788 | 1.081476 | 2.828405 | 1.5 | 0.4774637 | 0.6900034 | 1.202268 | 3.338469
| 1.6 | 0.5092946 | 0.5960822 | 0.9428777 | 2.308374 |  | 1.6 | 0.5092946 | 0.6663153 | 1.053972 | 2.800901 | 1.6 | 0.5092946 | 0.7407371 | 1.171692 | 3.307892
| 1.7 | 0.5411255 | 0.637813 | 0.915165 | 2.280662 |  | 1.7 | 0.5411255 | 0.7129629 | 1.022994 | 2.769923 | 1.7 | 0.5411255 | 0.7925949 | 1.137254 | 3.273454
| 1.8 | 0.5729565 | 0.680574 | 0.8838277 | 2.249324 |  | 1.8 | 0.5729565 | 0.7607622 | 0.9879643 | 2.734894 | 1.8 | 0.5729565 | 0.845733 | 1.098312 | 3.234512
| 1.9 | 0.6047874 | 0.7245137 | 0.8481818 | 2.213678 |  | 1.9 | 0.6047874 | 0.8098791 | 0.9481183 | 2.695048 | 1.9 | 0.6047874 | 0.9003358 | 1.054015 | 3.190216
| 2 | 0.6366183 | 0.7698099 | 0.807295 | 2.172791 |  | 2 | 0.6366183 | 0.8605123 | 0.9024141 | 2.649343 | 2 | 0.6366183 | 0.9566243 | 1.003206 | 3.139407
| 2.1 | 0.6684492 | 0.8166792 | 0.759847 | 2.125343 |  | 2.1 | 0.6684492 | 0.912904 | 0.8493756 | 2.596305 | 2.1 | 0.6684492 | 1.014868 | 0.9442437 | 3.080444
| 2.2 | 0.7002801 | 0.8653908 | 0.7038687 | 2.069365 |  | 2.2 | 0.7002801 | 0.967355 | 0.7868017 | 2.533731 | 2.2 | 0.7002801 | 1.0754 | 0.8746808 | 3.010882
| 2.3 | 0.732111 | 0.9162865 | 0.6362008 | 2.001697 |  | 2.3 | 0.732111 | 1.024247 | 0.7111608 | 2.45809 | 2.3 | 0.732111 | 1.138647 | 0.7905915 | 2.926792
| 2.4 | 0.7639419 | 0.9698127 | 0.5511767 | 1.916673 |  | 2.4 | 0.7639419 | 1.08408 | 0.6161188 | 2.363048 | 2.4 | 0.7639419 | 1.205163 | 0.6849341 | 2.821135
| 2.5 | 0.7957729 | 1.026572 | 0.4364425 | 1.801939 |  | 2.5 | 0.7957729 | 1.147527 | 0.4878661 | 2.234795 | 2.5 | 0.7957729 | 1.275697 | 0.5423567 | 2.678557
| 2.6 | 0.8276038 | 1.087414 | 0.2487229 | 1.614219 |  | 2.6 | 0.8276038 | 1.215538 | 0.2780285 | 2.024958 | 2.6 | 0.8276038 | 1.351303 | 0.309082 | 2.445283
| 2.64 | 0.8403361 | 1.113157 | 0.07220249 | 1.437699 |  | 2.64 | 0.8403361 | 1.244314 | 0.08070971 | 1.827639 | 2.64 | 0.8403361 | 1.383294 | 0.0897243 | 2.225925
| 2.64 | 0.8403361 | 1.113157 | 0.07220249 | 1.293294 |  | 2.64 | 0.8403361 | 1.244314 | 0.08070971 | 1.66622 | 2.64 | 0.8403361 | 1.383294 | 0.0897243 | 2.046476
| 2.6 | 0.8276038 | 1.087414 | 0.2487229 | 1.116774 |  | 2.6 | 0.8276038 | 1.215538 | 0.2780285 | 1.468901 | 2.6 | 0.8276038 | 1.351303 | 0.309082 | 1.827119
| 2.5 | 0.7957729 | 1.026572 | 0.4364425 | 0.9290539 |  | 2.5 | 0.7957729 | 1.147527 | 0.4878661 | 1.259063 | 2.5 | 0.7957729 | 1.275697 | 0.5423567 | 1.593844
| 2.4 | 0.7639419 | 0.9698127 | 0.5511767 | 0.8143198 |  | 2.4 | 0.7639419 | 1.08408 | 0.6161188 | 1.13081 | 2.4 | 0.7639419 | 1.205163 | 0.6849341 | 1.451267
| 2.3 | 0.732111 | 0.9162865 | 0.6362008 | 0.7292957 |  | 2.3 | 0.732111 | 1.024247 | 0.7111608 | 1.035768 | 2.3 | 0.732111 | 1.138647 | 0.7905915 | 1.345609
| 2.2 | 0.7002801 | 0.8653908 | 0.7038687 | 0.6616278 |  | 2.2 | 0.7002801 | 0.967355 | 0.7868017 | 0.9601276 | 2.2 | 0.7002801 | 1.0754 | 0.8746808 | 1.26152
| 2.1 | 0.6684492 | 0.8166792 | 0.759847 | 0.6056495 |  | 2.1 | 0.6684492 | 0.912904 | 0.8493756 | 0.8975537 | 2.1 | 0.6684492 | 1.014868 | 0.9442437 | 1.191957
| 2 | 0.6366183 | 0.7698099 | 0.807295 | 0.5582015 |  | 2 | 0.6366183 | 0.8605123 | 0.9024141 | 0.8445152 | 2 | 0.6366183 | 0.9566243 | 1.003206 | 1.132995
| 1.9 | 0.6047874 | 0.7245137 | 0.8481818 | 0.5173147 |  | 1.9 | 0.6047874 | 0.8098791 | 0.9481183 | 0.7988109 | 1.9 | 0.6047874 | 0.9003358 | 1.054015 | 1.082186
| 1.8 | 0.5729565 | 0.680574 | 0.8838277 | 0.4816687 |  | 1.8 | 0.5729565 | 0.7607622 | 0.9879643 | 0.758965 | 1.8 | 0.5729565 | 0.845733 | 1.098312 | 1.037889
| 1.7 | 0.5411255 | 0.637813 | 0.915165 | 0.4503315 |  | 1.7 | 0.5411255 | 0.7129629 | 1.022994 | 0.7239354 | 1.7 | 0.5411255 | 0.7925949 | 1.137254 | 0.9989471
| 1.6 | 0.5092946 | 0.5960822 | 0.9428777 | 0.4226188 |  | 1.6 | 0.5092946 | 0.6663153 | 1.053972 | 0.6929575 | 1.6 | 0.5092946 | 0.7407371 | 1.171692 | 0.9645092
| 1.5 | 0.4774637 | 0.5552561 | 0.9674829 | 0.3980136 |  | 1.5 | 0.4774637 | 0.6206788 | 1.081476 | 0.6654532 | 1.5 | 0.4774637 | 0.6900034 | 1.202268 | 0.933933
| 1.4 | 0.4456328 | 0.5152266 | 0.9893806 | 0.3761159 |  | 1.4 | 0.4456328 | 0.5759329 | 1.105954 | 0.6409754 | 1.4 | 0.4456328 | 0.6402598 | 1.22948 | 0.9067212
| 1.3 | 0.4138019 | 0.4759002 | 1.008886 | 0.3566102 |  | 1.3 | 0.4138019 | 0.5319728 | 1.127758 | 0.6191715 | 1.3 | 0.4138019 | 0.5913898 | 1.253719 | 0.882482
| 1.2 | 0.381971 | 0.4371944 | 1.026252 | 0.3392443 |  | 1.2 | 0.381971 | 0.4887065 | 1.14717 | 0.5997595 | 1.2 | 0.381971 | 0.543291 | 1.275299 | 0.8609018
| 1.1 | 0.3501401 | 0.3990361 | 1.041683 | 0.3238139 |  | 1.1 | 0.3501401 | 0.4460523 | 1.164418 | 0.582511 | 1.1 | 0.3501401 | 0.4958726 | 1.294474 | 0.8417268
| 1 | 0.3183091 | 0.3613599 | 1.055344 | 0.3101523 |  | 1 | 0.3183091 | 0.4039369 | 1.17969 | 0.5672397 | 1 | 0.3183091 | 0.4490533 | 1.311451 | 0.8247498
| 0.9 | 0.2864782 | 0.3241064 | 1.067374 | 0.2981224 |  | 0.9 | 0.2864782 | 0.362294 | 1.193137 | 0.5537924 | 0.9 | 0.2864782 | 0.4027592 | 1.3264 | 0.8098005
| 0.8 | 0.2546473 | 0.2872214 | 1.077885 | 0.2876114 |  | 0.8 | 0.2546473 | 0.3210631 | 1.204886 | 0.5420429 | 0.8 | 0.2546473 | 0.3569231 | 1.339462 | 0.7967388
| 0.7 | 0.2228164 | 0.2506549 | 1.08697 | 0.2785261 |  | 0.7 | 0.2228164 | 0.2801882 | 1.215042 | 0.5318872 | 0.7 | 0.2228164 | 0.3114828 | 1.350752 | 0.7854488
| 0.6 | 0.1909855 | 0.2143605 | 1.094706 | 0.2707901 |  | 0.6 | 0.1909855 | 0.2396174 | 1.22369 | 0.5232397 | 0.6 | 0.1909855 | 0.2663807 | 1.360365 | 0.7758354
| 0.5 | 0.1591546 | 0.1782945 | 1.101156 | 0.264341 |  | 0.5 | 0.1591546 | 0.199302 | 1.230899 | 0.5160307 | 0.5 | 0.1591546 | 0.2215624 | 1.36838 | 0.7678212
| 0.4 | 0.1273237 | 0.1424157 | 1.106368 | 0.2591285 |  | 0.4 | 0.1273237 | 0.1591957 | 1.236725 | 0.510204 | 0.4 | 0.1273237 | 0.1769765 | 1.374857 | 0.7613437
| 0.3 | 0.09549274 | 0.1066844 | 1.110383 | 0.2551133 |  | 0.3 | 0.09549274 | 0.1192544 | 1.241213 | 0.5057158 | 0.3 | 0.09549274 | 0.1325741 | 1.379847 | 0.7563542
| 0.2 | 0.06366183 | 0.0710626 | 1.113231 | 0.2522658 |  | 0.2 | 0.06366183 | 0.07943551 | 1.244396 | 0.5025328 | 0.2 | 0.06366183 | 0.08830779 | 1.383385 | 0.7528157
| 0.1 | 0.03183091 | 0.03551327 | 1.114931 | 0.2505654 |  | 0.1 | 0.03183091 | 0.0396976 | 1.246297 | 0.5006321 | 0.1 | 0.03183091 | 0.04413149 | 1.385498 | 0.7507027
| 0 | 0 | 0 | 1.115496 | 0.25 |  | 0 | 0 | 0 | 1.246929 | 0.5 | 0 | 0 | 0 | 1.386201 | 0.75
ESTUDIO Y PROYECTO PARA LA CONSTRUCCIÓN DEL COMPLEJO VIAL METROPOLITANO "TLAXCALA"

## DATOS
CÍRCULO No. 1 |  |  |  |  | CÍRCULO No. 2 |  |  |  |  | CÍRCULO No. 3
Radio= | 1.115496 |  |  |  | Radio= | 1.246929 |  |  |  | Radio= | 1.386201
centro= | 1.365496 |  |  |  | centro= | 1.746929 |  |  |  | centro= | 2.136201
Ángulo |  | y | x | x+ y x- | Ángulo |  | y | x | x+ y x- | Ángulo |  | y | x | x+ y x-
0 | 0 | 0 | 1.115496 | 2.480993 | 0 | 0 | 0 | 1.246929 | 2.993859 | 0 | 0 | 0 | 1.386201 | 3.522402
0.1 | 0.03183091 | 0.03551327 | 1.114931 | 2.480428 | 0.1 | 0.03183091 | 0.0396976 | 1.246297 | 2.993226 | 0.1 | 0.03183091 | 0.04413149 | 1.385498 | 3.521699
0.2 | 0.06366183 | 0.0710626 | 1.113231 | 2.478727 | 0.2 | 0.06366183 | 0.07943551 | 1.244396 | 2.991326 | 0.2 | 0.06366183 | 0.08830779 | 1.383385 | 3.519586
0.3 | 0.09549274 | 0.1066844 | 1.110383 | 2.47588 | 0.3 | 0.09549274 | 0.1192544 | 1.241213 | 2.988143 | 0.3 | 0.09549274 | 0.1325741 | 1.379847 | 3.516047
0.4 | 0.1273237 | 0.1424157 | 1.106368 | 2.471865 | 0.4 | 0.1273237 | 0.1591957 | 1.236725 | 2.983654 | 0.4 | 0.1273237 | 0.1769765 | 1.374857 | 3.511058
0.5 | 0.1591546 | 0.1782945 | 1.101156 | 2.466652 | 0.5 | 0.1591546 | 0.199302 | 1.230899 | 2.977828 | 0.5 | 0.1591546 | 0.2215624 | 1.36838 | 3.50458
0.6 | 0.1909855 | 0.2143605 | 1.094706 | 2.460203 | 0.6 | 0.1909855 | 0.2396174 | 1.22369 | 2.970619 | 0.6 | 0.1909855 | 0.2663807 | 1.360365 | 3.496566
0.7 | 0.2228164 | 0.2506549 | 1.08697 | 2.452467 | 0.7 | 0.2228164 | 0.2801882 | 1.215042 | 2.961971 | 0.7 | 0.2228164 | 0.3114828 | 1.350752 | 3.486953
0.8 | 0.2546473 | 0.2872214 | 1.077885 | 2.443382 | 0.8 | 0.2546473 | 0.3210631 | 1.204886 | 2.951816 | 0.8 | 0.2546473 | 0.3569231 | 1.339462 | 3.475663
0.9 | 0.2864782 | 0.3241064 | 1.067374 | 2.432871 | 0.9 | 0.2864782 | 0.362294 | 1.193137 | 2.940066 | 0.9 | 0.2864782 | 0.4027592 | 1.3264 | 3.462601
1 | 0.3183091 | 0.3613599 | 1.055344 | 2.420841 | 1 | 0.3183091 | 0.4039369 | 1.17969 | 2.926619 | 1 | 0.3183091 | 0.4490533 | 1.311451 | 3.447652
1.1 | 0.3501401 | 0.3990361 | 1.041683 | 2.407179 | 1.1 | 0.3501401 | 0.4460523 | 1.164418 | 2.911348 | 1.1 | 0.3501401 | 0.4958726 | 1.294474 | 3.430675
1.2 | 0.381971 | 0.4371944 | 1.026252 | 2.391749 | 1.2 | 0.381971 | 0.4887065 | 1.14717 | 2.894099 | 1.2 | 0.381971 | 0.543291 | 1.275299 | 3.4115
1.3 | 0.4138019 | 0.4759002 | 1.008886 | 2.374383 | 1.3 | 0.4138019 | 0.5319728 | 1.127758 | 2.874687 | 1.3 | 0.4138019 | 0.5913898 | 1.253719 | 3.38992
1.4 | 0.4456328 | 0.5152266 | 0.9893806 | 2.354877 | 1.4 | 0.4456328 | 0.5759329 | 1.105954 | 2.852883 | 1.4 | 0.4456328 | 0.6402598 | 1.22948 | 3.36568
1.5 | 0.4774637 | 0.5552561 | 0.9674829 | 2.332979 | 1.5 | 0.4774637 | 0.6206788 | 1.081476 | 2.828405 | 1.5 | 0.4774637 | 0.6900034 | 1.202268 | 3.338469
1.6 | 0.5092946 | 0.5960822 | 0.9428777 | 2.308374 | 1.6 | 0.5092946 | 0.6663153 | 1.053972 | 2.800901 | 1.6 | 0.5092946 | 0.7407371 | 1.171692 | 3.307892
1.7 | 0.5411255 | 0.637813 | 0.915165 | 2.280662 | 1.7 | 0.5411255 | 0.7129629 | 1.022994 | 2.769923 | 1.7 | 0.5411255 | 0.7925949 | 1.137254 | 3.273454
1.8 | 0.5729565 | 0.680574 | 0.8838277 | 2.249324 | 1.8 | 0.5729565 | 0.7607622 | 0.9879643 | 2.734894 | 1.8 | 0.5729565 | 0.845733 | 1.098312 | 3.234512
1.9 | 0.6047874 | 0.7245137 | 0.8481818 | 2.213678 | 1.9 | 0.6047874 | 0.8098791 | 0.9481183 | 2.695048 | 1.9 | 0.6047874 | 0.9003358 | 1.054015 | 3.190216
2 | 0.6366183 | 0.7698099 | 0.807295 | 2.172791 | 2 | 0.6366183 | 0.8605123 | 0.9024141 | 2.649343 | 2 | 0.6366183 | 0.9566243 | 1.003206 | 3.139407
2.1 | 0.6684492 | 0.8166792 | 0.759847 | 2.125343 | 2.1 | 0.6684492 | 0.912904 | 0.8493756 | 2.596305 | 2.1 | 0.6684492 | 1.014868 | 0.9442437 | 3.080444
2.2 | 0.7002801 | 0.8653908 | 0.7038687 | 2.069365 | 2.2 | 0.7002801 | 0.967355 | 0.7868017 | 2.533731 | 2.2 | 0.7002801 | 1.0754 | 0.8746808 | 3.010882
2.3 | 0.732111 | 0.9162865 | 0.6362008 | 2.001697 | 2.3 | 0.732111 | 1.024247 | 0.7111608 | 2.45809 | 2.3 | 0.732111 | 1.138647 | 0.7905915 | 2.926792
2.4 | 0.7639419 | 0.9698127 | 0.5511767 | 1.916673 | 2.4 | 0.7639419 | 1.08408 | 0.6161188 | 2.363048 | 2.4 | 0.7639419 | 1.205163 | 0.6849341 | 2.821135
2.5 | 0.7957729 | 1.026572 | 0.4364425 | 1.801939 | 2.5 | 0.7957729 | 1.147527 | 0.4878661 | 2.234795 | 2.5 | 0.7957729 | 1.275697 | 0.5423567 | 2.678557
2.6 | 0.8276038 | 1.087414 | 0.2487229 | 1.614219 | 2.6 | 0.8276038 | 1.215538 | 0.2780285 | 2.024958 | 2.6 | 0.8276038 | 1.351303 | 0.309082 | 2.445283
2.64 | 0.8403361 | 1.113157 | 0.07220249 | 1.437699 | 2.64 | 0.8403361 | 1.244314 | 0.08070971 | 1.827639 | 2.64 | 0.8403361 | 1.383294 | 0.0897243 | 2.225925
2.64 | 0.8403361 | 1.113157 | 0.07220249 | 1.293294 | 2.64 | 0.8403361 | 1.244314 | 0.08070971 | 1.66622 | 2.64 | 0.8403361 | 1.383294 | 0.0897243 | 2.046476
2.6 | 0.8276038 | 1.087414 | 0.2487229 | 1.116774 | 2.6 | 0.8276038 | 1.215538 | 0.2780285 | 1.468901 | 2.6 | 0.8276038 | 1.351303 | 0.309082 | 1.827119
2.5 | 0.7957729 | 1.026572 | 0.4364425 | 0.9290539 | 2.5 | 0.7957729 | 1.147527 | 0.4878661 | 1.259063 | 2.5 | 0.7957729 | 1.275697 | 0.5423567 | 1.593844
2.4 | 0.7639419 | 0.9698127 | 0.5511767 | 0.8143198 | 2.4 | 0.7639419 | 1.08408 | 0.6161188 | 1.13081 | 2.4 | 0.7639419 | 1.205163 | 0.6849341 | 1.451267
2.3 | 0.732111 | 0.9162865 | 0.6362008 | 0.7292957 | 2.3 | 0.732111 | 1.024247 | 0.7111608 | 1.035768 | 2.3 | 0.732111 | 1.138647 | 0.7905915 | 1.345609
2.2 | 0.7002801 | 0.8653908 | 0.7038687 | 0.6616278 | 2.2 | 0.7002801 | 0.967355 | 0.7868017 | 0.9601276 | 2.2 | 0.7002801 | 1.0754 | 0.8746808 | 1.26152
2.1 | 0.6684492 | 0.8166792 | 0.759847 | 0.6056495 | 2.1 | 0.6684492 | 0.912904 | 0.8493756 | 0.8975537 | 2.1 | 0.6684492 | 1.014868 | 0.9442437 | 1.191957
2 | 0.6366183 | 0.7698099 | 0.807295 | 0.5582015 | 2 | 0.6366183 | 0.8605123 | 0.9024141 | 0.8445152 | 2 | 0.6366183 | 0.9566243 | 1.003206 | 1.132995
1.9 | 0.6047874 | 0.7245137 | 0.8481818 | 0.5173147 | 1.9 | 0.6047874 | 0.8098791 | 0.9481183 | 0.7988109 | 1.9 | 0.6047874 | 0.9003358 | 1.054015 | 1.082186
1.8 | 0.5729565 | 0.680574 | 0.8838277 | 0.4816687 | 1.8 | 0.5729565 | 0.7607622 | 0.9879643 | 0.758965 | 1.8 | 0.5729565 | 0.845733 | 1.098312 | 1.037889
1.7 | 0.5411255 | 0.637813 | 0.915165 | 0.4503315 | 1.7 | 0.5411255 | 0.7129629 | 1.022994 | 0.7239354 | 1.7 | 0.5411255 | 0.7925949 | 1.137254 | 0.9989471
1.6 | 0.5092946 | 0.5960822 | 0.9428777 | 0.4226188 | 1.6 | 0.5092946 | 0.6663153 | 1.053972 | 0.6929575 | 1.6 | 0.5092946 | 0.7407371 | 1.171692 | 0.9645092
1.5 | 0.4774637 | 0.5552561 | 0.9674829 | 0.3980136 | 1.5 | 0.4774637 | 0.6206788 | 1.081476 | 0.6654532 | 1.5 | 0.4774637 | 0.6900034 | 1.202268 | 0.933933
1.4 | 0.4456328 | 0.5152266 | 0.9893806 | 0.3761159 | 1.4 | 0.4456328 | 0.5759329 | 1.105954 | 0.6409754 | 1.4 | 0.4456328 | 0.6402598 | 1.22948 | 0.9067212
1.3 | 0.4138019 | 0.4759002 | 1.008886 | 0.3566102 | 1.3 | 0.4138019 | 0.5319728 | 1.127758 | 0.6191715 | 1.3 | 0.4138019 | 0.5913898 | 1.253719 | 0.882482
1.2 | 0.381971 | 0.4371944 | 1.026252 | 0.3392443 | 1.2 | 0.381971 | 0.4887065 | 1.14717 | 0.5997595 | 1.2 | 0.381971 | 0.543291 | 1.275299 | 0.8609018
1.1 | 0.3501401 | 0.3990361 | 1.041683 | 0.3238139 | 1.1 | 0.3501401 | 0.4460523 | 1.164418 | 0.582511 | 1.1 | 0.3501401 | 0.4958726 | 1.294474 | 0.8417268
1 | 0.3183091 | 0.3613599 | 1.055344 | 0.3101523 | 1 | 0.3183091 | 0.4039369 | 1.17969 | 0.5672397 | 1 | 0.3183091 | 0.4490533 | 1.311451 | 0.8247498
0.9 | 0.2864782 | 0.3241064 | 1.067374 | 0.2981224 | 0.9 | 0.2864782 | 0.362294 | 1.193137 | 0.5537924 | 0.9 | 0.2864782 | 0.4027592 | 1.3264 | 0.8098005
0.8 | 0.2546473 | 0.2872214 | 1.077885 | 0.2876114 | 0.8 | 0.2546473 | 0.3210631 | 1.204886 | 0.5420429 | 0.8 | 0.2546473 | 0.3569231 | 1.339462 | 0.7967388
0.7 | 0.2228164 | 0.2506549 | 1.08697 | 0.2785261 | 0.7 | 0.2228164 | 0.2801882 | 1.215042 | 0.5318872 | 0.7 | 0.2228164 | 0.3114828 | 1.350752 | 0.7854488
0.6 | 0.1909855 | 0.2143605 | 1.094706 | 0.2707901 | 0.6 | 0.1909855 | 0.2396174 | 1.22369 | 0.5232397 | 0.6 | 0.1909855 | 0.2663807 | 1.360365 | 0.7758354
0.5 | 0.1591546 | 0.1782945 | 1.101156 | 0.264341 | 0.5 | 0.1591546 | 0.199302 | 1.230899 | 0.5160307 | 0.5 | 0.1591546 | 0.2215624 | 1.36838 | 0.7678212
0.4 | 0.1273237 | 0.1424157 | 1.106368 | 0.2591285 | 0.4 | 0.1273237 | 0.1591957 | 1.236725 | 0.510204 | 0.4 | 0.1273237 | 0.1769765 | 1.374857 | 0.7613437
0.3 | 0.09549274 | 0.1066844 | 1.110383 | 0.2551133 | 0.3 | 0.09549274 | 0.1192544 | 1.241213 | 0.5057158 | 0.3 | 0.09549274 | 0.1325741 | 1.379847 | 0.7563542
0.2 | 0.06366183 | 0.0710626 | 1.113231 | 0.2522658 | 0.2 | 0.06366183 | 0.07943551 | 1.244396 | 0.5025328 | 0.2 | 0.06366183 | 0.08830779 | 1.383385 | 0.7528157
0.1 | 0.03183091 | 0.03551327 | 1.114931 | 0.2505654 | 0.1 | 0.03183091 | 0.0396976 | 1.246297 | 0.5006321 | 0.1 | 0.03183091 | 0.04413149 | 1.385498 | 0.7507027
0 | 0 | 0 | 1.115496 | 0.25 | 0 | 0 | 0 | 1.246929 | 0.5 | 0 | 0 | 0 | 1.386201 | 0.75
ESTUDIO Y PROYECTO PARA LA CONSTRUCCIÓN DEL COMPLEJO VIAL METROPOLITANO "TLAXCALA"