## Hoja1
ENSAYE DE CORAZONES DE ROCA
| OBRA: | PUENTE MOLINITO - TEXMELUCAN KM 30+191.48
| UBICACIÓN: | TLAXCALA | FECHA DE INFORME: | 2017-12-02
| Nº PIEZAS: |  | 1
| MUESTRA |  | SPT 1, M20
| ALTURA h(cm) |  | 10.36
| DIAMETRO (cm) |  | 4.75
| ÁREA (cm²) |  | 17.7205875
| VOL (cm3) |  | 183.5852865
| CARGA (kg) |  | 8600
| RESISTENCIA (kg/cm²) |  | 485.3112
| PESO (gr) |  | 423
| PESO VOL (gr/cm3) |  | 2.304106
EL LABORATORISTA |  |  | EL JEFE DEL LABORATORIO
Ing. Ricardo Barron Morales |  |  | Ing Jose G Munguia Huerta
ESTUDIO Y PROYECTO PARA LA CONSTRUCCIÓN DEL COMPLEJO VIAL METROPOLITANO "TLAXCALA".