## axial UU
PROYECTO: | COMPLEJO VIAL TLAXCALA |  | DESCRIPCIÓN: | AXIAL |  |  |  | PROYECTO: | COMPLEJO VIAL TLAXCALA | DESCRIPCIÓN: | GRAFICA ESFUERZO DEFORMACIÒN
| PUENTE MOLINITO - TEXMELUCAN |  | POZO | SPT 2 |  |  |  |  | PUENTE MOLINITO - TEXMELUCAN
MUESTRA: | M-22 |  | FECHA: | 2017-11-30 |  |  |  | MUESTRA: | M-22 | FECHA: | 2017-11-30
PROF.: | 15.20 - 15.90 |  | OPERADOR: | ABJ |  |  |  | PROF.: | 15.20 - 15.90 | OPERADOR: | ABJ
|  | H0= | 9.88 | cm | [5 empty] | Ensaye:
|  | D0= | 3.45 | cm | [5 empty] | H0= | 9.88 | cm
|  | A0= | 9.3482235 | cm2 | [5 empty] | D0= | 3.45 | cm
|  | s3= | 0 | kg/cm2 | [5 empty] | A0= | 9.3482235 | cm2
[10 empty] | s3= | 0 | kg/cm2
[10 empty] | w= |  | %
[10 empty] | Wm= | 140.76 | g
| Registrados en el ensaye |  |  | Parámetros calculados | [5 empty] | g | 1.524029 | gr/cm3
| Carga | Desplazamiento | Def. unitaria | Área | Esfuerzo | Esfuerzo
|  |  | axial | corregida | desviador | cortante
| P | d | e | Ac | q | t
| kg | mm | mm/mm | cm2 | kg/cm2 | kg/cm2
| 0 | 0 | 0 | 9.3482235 | 0 | 0 | 0
| 0.43875 | 0.127 | 0.001285425 | 9.360255 | 0.04687372 | 0.02343686 | 0.0001285425
| 0.8775 | 0.254 | 0.00257085 | 9.372318 | 0.09362678 | 0.04681339 | 0.000257085
| 1.31625 | 0.381 | 0.003856275 | 9.384412 | 0.1402592 | 0.07012959 | 0.0003856275
| 1.755 | 0.508 | 0.0051417 | 9.396538 | 0.1867709 | 0.09338546 | 0.00051417
| 2.19375 | 0.635 | 0.006427126 | 9.408694 | 0.233162 | 0.116581 | 0.0006427126
| 2.6325 | 0.762 | 0.007712551 | 9.420883 | 0.2794324 | 0.1397162 | 0.0007712551
| 2.89575 | 0.889 | 0.008997976 | 9.433102 | 0.3069775 | 0.1534887 | 0.0008997976
| 3.159 | 1.016 | 0.0102834 | 9.445354 | 0.3344501 | 0.1672251 | 0.00102834
| 3.42225 | 1.143 | 0.01156883 | 9.457637 | 0.3618504 | 0.1809252 | 0.001156883
| 3.51 | 1.27 | 0.01285425 | 9.469953 | 0.370646 | 0.185323 | 0.001285425
| 3.55 | 1.397 | 0.01413968 | 9.4823 | 0.3743817 | 0.1871909
| 3.51 | 1.524 | 0.0154251 | 9.49468 | 0.3696807 | 0.1848404
| 3.3345 | 1.651 | 0.01671053 | 9.507092 | 0.3507382 | 0.1753691
| 3.07125 | 1.778 | 0.01799595 | 9.519537 | 0.322626 | 0.161313
[13 empty] | 0 | 0
[13 empty] | 0.0095 | 0.35
OBSERVACIONES:
36.84211
Se obtuvo un módulo de elasticidad de 36 kg/cm2
ºº
ESTUDIO Y PROYECTO PARA LA CONSTRUCCIÓN DEL COMPLEJO VIAL METROPOLITANO "TLAXCALA"
ESTUDIO Y PROYECTO PARA LA CONSTRUCCIÓN DEL COMPLEJO VIAL METROPOLITANO "TLAXCALA"