## axial UU
PROYECTO: | COMPLEJO VIAL TLAXCALA |  | DESCRIPCIÓN: | AXIAL |  |  |  | PROYECTO: | COMPLEJO VIAL TLAXCALA | DESCRIPCIÓN: | GRAFICA ESFUERZO DEFORMACIÒN
| PUENTE MOLINITO - TEXMELUCAN |  | POZO | SPT 2 |  |  |  |  | PUENTE MOLINITO - TEXMELUCAN
MUESTRA: | M-4 |  | FECHA: | 2017-11-30 |  |  |  | MUESTRA: | M-4 | FECHA: | 2017-11-30
PROF.: | - |  | OPERADOR: | ABJ |  |  |  | PROF.: | - | OPERADOR: | ABJ
|  | H0= | 10.89 | cm | [5 empty] | Ensaye:
|  | D0= | 3.543333 | cm | [5 empty] | H0= | 10.89 | cm
|  | A0= | 9.860863 | cm2 | [5 empty] | D0= | 3.543333 | cm
|  | s3= | 0 | kg/cm2 | [5 empty] | A0= | 9.860863 | cm2
[10 empty] | s3= | 0 | kg/cm2
[10 empty] | w= |  | %
[10 empty] | Wm= | 185.6 | g
| Registrados en el ensaye |  |  | Parámetros calculados | [5 empty] | g | 1.728364 | gr/cm3
| Carga | Desplazamiento | Def. unitaria | Área | Esfuerzo | Esfuerzo
|  |  | axial | corregida | desviador | cortante
| P | d | e | Ac | q | t
| kg | mm | mm/mm | cm2 | kg/cm2 | kg/cm2
0 | 0 | 0 | 0 | 9.860863 | 0 | 0 | 0
0.658125 | 0.43875 | 0.127 | 0.001166208 | 9.872376 | 0.04444219 | 0.02222109 | 0.0001166208
1.31625 | 0.8775 | 0.254 | 0.002332415 | 9.883916 | 0.0887806 | 0.0443903 | 0.0002332415
1.974375 | 1.31625 | 0.381 | 0.003498623 | 9.895483 | 0.1330152 | 0.06650762 | 0.0003498623
2.764125 | 1.84275 | 0.508 | 0.00466483 | 9.907078 | 0.1860034 | 0.09300169 | 0.000466483
3.290625 | 2.19375 | 0.635 | 0.005831038 | 9.918699 | 0.2211732 | 0.1105866 | 0.0005831038
4.080375 | 2.72025 | 0.762 | 0.006997245 | 9.930348 | 0.273933 | 0.1369665 | 0.0006997245
4.47525 | 2.9835 | 0.889 | 0.008163453 | 9.942024 | 0.3000898 | 0.1500449 | 0.0008163453
4.7385 | 3.159 | 1.016 | 0.00932966 | 9.953728 | 0.3173685 | 0.1586843 | 0.000932966
5.00175 | 3.3345 | 1.143 | 0.01049587 | 9.965459 | 0.3346058 | 0.1673029 | 0.001049587
5.265 | 3.51 | 1.27 | 0.01166208 | 9.977218 | 0.3518015 | 0.1759007 | 0.001166208
5.396625 | 3.59775 | 1.397 | 0.01282828 | 9.989005 | 0.360171 | 0.1800855
5.52825 | 3.6855 | 1.524 | 0.01399449 | 10.00082 | 0.3685198 | 0.1842599
5.396625 | 3.59775 | 1.651 | 0.0151607 | 10.01266 | 0.35932 | 0.17966
5.265 | 3.51 | 1.778 | 0.01632691 | 10.02453 | 0.350141 | 0.1750705
5.00175 | 3.3345 | 1.905 | 0.01749311 | 10.03643 | 0.3322396 | 0.1661198
4.7385 | 3.159 | 2.032 | 0.01865932 | 10.04836 | 0.3143797 | 0.1571899
4.343625 | 2.89575 | 2.159 | 0.01982553 | 10.06031 | 0.2878389 | 0.1439195
3.94875 | 2.6325 | 2.286 | 0.02099174 | 10.0723 | 0.2613604 | 0.1306802
[13 empty] | 0 | 0
[13 empty] | 0.0075 | 0.3
OBSERVACIONES:
40
Se obtuvo un módulo de elasticidad de 40 kg/cm2
ºº
ESTUDIO Y PROYECTO PARA LA CONSTRUCCIÓN DEL COMPLEJO VIAL METROPOLITANO "TLAXCALA"
ESTUDIO Y PROYECTO PARA LA CONSTRUCCIÓN DEL COMPLEJO VIAL METROPOLITANO "TLAXCALA"