## Triaxial UU
PROYECTO: | COMPLEJO VIAL TLAXCALA |  | DESCRIPCIÓN: | uu-0.25 |  |  | PROYECTO: | COMPLEJO VIAL TLAXCALA |  | DESCRIPCIÓN: | uu-0.75 |  |  | PROYECTO: | COMPLEJO VIAL TLAXCALA |  | DESCRIPCIÓN: | uu-1.0 |  |  | PROYECTO: | COMPLEJO VIAL TLAXCALA |  | DESCRIPCIÓN: | GRAFICA ESFUERZO DEFORMACIÒN
| PUENTE MOLINITO - TEXMELUCAN |  | POZO | SPT 2 |  |  |  | PUENTE MOLINITO - TEXMELUCAN |  | POZO | SPT 2 |  |  |  | PUENTE MOLINITO - TEXMELUCAN |  | POZO | SPT 2 |  |  |  | PUENTE MOLINITO - TEXMELUCAN |  | POZO | SPT 2
MUESTRA: | M-11 |  | FECHA: | 2017-11-30 |  |  | MUESTRA: | M-11 |  | FECHA: | 2017-11-30 |  |  | MUESTRA: | M-11 |  | FECHA: | 2017-11-30 |  |  | MUESTRA: | M-11 |  | FECHA: | 2017-11-30
PROF.: | 6.20 - 7.20 |  | OPERADOR: | ABJ |  |  | PROF.: | 6.20 - 7.20 |  | OPERADOR: | ABJ |  |  | PROF.: | 6.20 - 7.20 |  | OPERADOR: | ABJ |  |  | PROF.: | 6.20 - 7.20 |  | OPERADOR: | ABJ
|  | H0= | 9.058 | cm |  |  |  |  | H0= | 9.41 | cm |  |  |  |  | H0= | 10.258 | cm |  |  | Ensaye: | uu-0.25 |  | Ensaye: | uu-0.50 |  | Ensaye: | uu-0.75
|  | D0= | 3.686667 | cm |  |  |  |  | D0= | 3.74 | cm |  |  |  |  | D0= | 3.636667 | cm |  |  | H0= | 9.058 | cm | H0= | 9.41 | cm | H0= | 10.258 | cm
|  | A0= | 10.67477 | cm2 |  |  |  |  | A0= | 10.98586104 | cm2 |  |  |  |  | A0= | 10.38719 | cm2 |  |  | D0= | 3.686667 | cm | D0= | 3.74 | cm | D0= | 3.636667 | cm
|  | s3= | 0.25 | kg/cm2 |  |  |  |  | s3= | 0.5 | kg/cm2 |  |  |  |  | s3= | 0.75 | kg/cm2 |  |  | A0= | 10.67477 | cm2 | A0= | 10.98586104 | cm2 | A0= | 10.38719 | cm2
[21 empty] | s3= | 0.25 | kg/cm2 | s3= | 0.5 | kg/cm2 | s3= | 0.75 | kg/cm2
[21 empty] | w= |  | % | w= |  | % | w= |  | %
[21 empty] | Wm= | 180.1 | g | Wm= | 180.47 | g | Wm= | 192.3 | g
| Registrados en el ensaye |  |  | Parámetros calculados |  |  |  | Registrados en el ensaye |  |  | Parámetros calculados |  |  |  | Registrados en el ensaye |  |  | Parámetros calculados |  |  | g | 1.862614 | g/cm3 | g | 1.745747 | g/cm3 | g | 1.804757 | g/cm3
| Carga | Desplazamiento | Def. unitaria | Área | Esfuerzo | Esfuerzo |  | Carga | Desplazamiento | Def. unitaria | Área | Esfuerzo | Esfuerzo |  | Carga | Desplazamiento | Def. unitaria | Área | Esfuerzo | Esfuerzo
|  |  | axial | corregida | desviador | cortante |  |  |  | axial | corregida | desviador | cortante |  |  |  | axial | corregida | desviador | cortante
| P | d | e | Ac | q | t |  | P | d | e | Ac | q | t |  | P | d | e | Ac | q | t
| kg | mm | mm/mm | cm2 | kg/cm2 | kg/cm2 |  | kg | mm | mm/mm | cm2 | kg/cm2 | kg/cm2 |  | kg | mm | mm/mm | cm2 | kg/cm2 | kg/cm2
| 0 | 0 | 0 | 10.67477 | 0 | 0 |  | 0 | 0 | 0 | 10.98586104 | 0 | 0 |  | 0 | 0 | 0 | 10.38719 | 0 | 0
| 1.668988 | 0.127 | 0.001402076 | 10.68976 | 0.1561296 | 0.07806478 |  | 1.0267 | 0.127 | 0.001349628 | 11.00071 | 0.09333032 | 0.04666516 |  | 1.058127 | 0.127 | 0.001238058 | 10.40006 | 0.1017424 | 0.05087119
| 3.894304 | 0.254 | 0.002804151 | 10.70479 | 0.3637908 | 0.1818954 |  | 2.053399 | 0.254 | 0.002699256 | 11.01559 | 0.1864084 | 0.09320419 |  | 2.116254 | 0.254 | 0.002476116 | 10.41297 | 0.2032325 | 0.1016163
| 5.841456 | 0.381 | 0.004206227 | 10.71986 | 0.5449189 | 0.2724595 |  | 3.080099 | 0.381 | 0.004048884 | 11.03052 | 0.2792342 | 0.1396171 |  | 3.174381 | 0.381 | 0.003714174 | 10.42591 | 0.3044704 | 0.1522352
| 7.510444 | 0.508 | 0.005608302 | 10.73498 | 0.6996236 | 0.3498118 |  | 4.106798 | 0.508 | 0.005398512 | 11.04549 | 0.3718077 | 0.1859039 |  | 4.232508 | 0.508 | 0.004952232 | 10.43888 | 0.4054561 | 0.2027281
| 9.179431 | 0.67 | 0.007396776 | 10.75432 | 0.8535576 | 0.4267788 |  | 5.646848 | 0.635 | 0.00674814 | 11.0605 | 0.5105419 | 0.2552709 |  | 5.819699 | 0.635 | 0.006190291 | 10.45189 | 0.5568085 | 0.2784042
| 10.57025 | 0.79 | 0.008721572 | 10.76869 | 0.9815727 | 0.4907863 |  | 7.186897 | 0.762 | 0.008097768 | 11.07555 | 0.6488976 | 0.3244488 |  | 7.406889 | 0.762 | 0.007428349 | 10.46492 | 0.7077825 | 0.3538913
| 11.96108 | 0.9 | 0.009935968 | 10.7819 | 1.109366 | 0.5546831 |  | 8.213597 | 0.889 | 0.009447396 | 11.09064 | 0.7405883 | 0.3702941 |  | 8.465016 | 0.889 | 0.008666407 | 10.47799 | 0.8078853 | 0.4039427
| 13.3519 | 1.016 | 0.0112166 | 10.79587 | 1.23676 | 0.6183802 |  | 9.240296 | 1.016 | 0.01079702 | 11.10577 | 0.8320266 | 0.4160133 |  | 9.523143 | 1.016 | 0.009904465 | 10.49109 | 0.9077359 | 0.453868
| 14.46456 | 1.143 | 0.01261868 | 10.8112 | 1.337924 | 0.668962 |  | 10.267 | 1.143 | 0.01214665 | 11.12094 | 0.9232127 | 0.4616063 |  | 10.58127 | 1.143 | 0.01114252 | 10.50423 | 1.007334 | 0.5036671
| 15.57722 | 1.27 | 0.01402076 | 10.82657 | 1.438795 | 0.7193976 |  | 11.2937 | 1.27 | 0.01349628 | 11.13616 | 1.014147 | 0.5070733 |  | 11.6394 | 1.27 | 0.01238058 | 10.5174 | 1.10668 | 0.5533402
| 16.68988 | 1.397 | 0.01542283 | 10.84199 | 1.539374 | 0.7696871 |  | 12.42307 | 1.397 | 0.01484591 | 11.15141 | 1.114035 | 0.5570175 |  | 12.80334 | 1.397 | 0.01361864 | 10.5306 | 1.215822 | 0.6079112
| 17.80253 | 1.524 | 0.01682491 | 10.85745 | 1.639661 | 0.8198305 |  | 13.86044 | 1.524 | 0.01619554 | 11.16671 | 1.241229 | 0.6206144 |  | 14.28471 | 1.524 | 0.0148567 | 10.54383 | 1.354793 | 0.6773967
| 18.91519 | 1.651 | 0.01822698 | 10.87295 | 1.739655 | 0.8698277 |  | 14.88714 | 1.651 | 0.01754516 | 11.18205 | 1.331343 | 0.6656714 |  | 15.34284 | 1.651 | 0.01609476 | 10.5571 | 1.45332 | 0.7266599
| 19.74969 | 1.778 | 0.01962906 | 10.8885 | 1.813811 | 0.9069054 |  | 15.91384 | 1.778 | 0.01889479 | 11.19743 | 1.421204 | 0.7106022 |  | 16.40097 | 1.778 | 0.01733281 | 10.5704 | 1.551594 | 0.775797
| 20.30602 | 1.905 | 0.02103113 | 10.9041 | 1.862237 | 0.9311185 |  | 16.94054 | 1.905 | 0.02024442 | 11.21286 | 1.510814 | 0.755407 |  | 17.4591 | 1.905 | 0.01857087 | 10.58373 | 1.649616 | 0.8248079
| 20.86234 | 2.032 | 0.02243321 | 10.91974 | 1.910517 | 0.9552585 |  | 17.96724 | 2.032 | 0.02159405 | 11.22833 | 1.600171 | 0.8000856 |  | 18.51722 | 2.032 | 0.01980893 | 10.5971 | 1.747385 | 0.8736927
| 21.41867 | 2.159 | 0.02383528 | 10.93542 | 1.958651 | 0.9793254 |  | 18.99394 | 2.159 | 0.02294368 | 11.24384 | 1.689276 | 0.844638 |  | 19.57535 | 2.159 | 0.02104699 | 10.6105 | 1.844903 | 0.9224514
| 21.975 | 2.31 | 0.02550232 | 10.95413 | 2.006093 | 1.003047 |  | 20.02064 | 2.286 | 0.0242933 | 11.25939 | 1.778129 | 0.8890643 |  | 20.63348 | 2.286 | 0.02228505 | 10.62394 | 1.942168 | 0.971084
| 22.25317 | 2.4322 | 0.0268514 | 10.96931 | 2.028674 | 1.014337 |  | 20.79067 | 2.413 | 0.02564293 | 11.27498 | 1.843964 | 0.921982 |  | 21.42707 | 2.413 | 0.0235231 | 10.63741 | 2.014313 | 1.007156
| 22.53133 | 2.564 | 0.02830647 | 10.98574 | 2.050962 | 1.025481 |  | 21.56069 | 2.54 | 0.02699256 | 11.29062 | 1.90961 | 0.9548051 |  | 22.22067 | 2.54 | 0.02476116 | 10.65091 | 2.086269 | 1.043134
| 22.8095 | 2.6958 | 0.02976154 | 11.00222 | 2.073173 | 1.036586 |  | 22.33072 | 2.667 | 0.02834219 | 11.30631 | 1.975067 | 0.9875336 |  | 23.01426 | 2.667 | 0.02599922 | 10.66445 | 2.158035 | 1.079018
| 22.9764 | 2.83112 | 0.03125546 | 11.01918 | 2.085127 | 1.042564 |  | 22.84407 | 2.794 | 0.02969182 | 11.32203 | 2.017665 | 1.008832 |  | 23.54333 | 2.794 | 0.02723728 | 10.67803 | 2.204839 | 1.102419
| 23.14329 | 2.964154 | 0.03272416 | 11.03591 | 2.097089 | 1.048545 |  | 23.35742 | 2.921 | 0.03104145 | 11.3378 | 2.060136 | 1.030068 |  | 24.07239 | 2.921 | 0.02847534 | 10.69163 | 2.251517 | 1.125758
| 23.31019 | 3.097189 | 0.03419285 | 11.0527 | 2.109005 | 1.054503 |  | 23.87077 | 3.048 | 0.03239107 | 11.35362 | 2.102481 | 1.051241 |  | 24.60145 | 3.048 | 0.02971339 | 10.70528 | 2.298068 | 1.149034
| 23.36583 | 3.230223 | 0.03566155 | 11.06953 | 2.110824 | 1.055412 |  | 24.38412 | 3.175 | 0.0337407 | 11.36948 | 2.1447 | 1.07235 |  | 25.13052 | 3.175 | 0.03095145 | 10.71895 | 2.344494 | 1.172247
| 23.47709 | 3.363257 | 0.03713024 | 11.08641 | 2.117645 | 1.058823 |  | 24.89747 | 3.302 | 0.03509033 | 11.38538 | 2.186793 | 1.093397 |  | 25.65958 | 3.302 | 0.03218951 | 10.73266 | 2.390793 | 1.195397
| 23.36583 | 3.496291 | 0.03859893 | 11.10335 | 2.104394 | 1.052197 |  | 25.41082 | 3.429 | 0.03643996 | 11.40132 | 2.22876 | 1.11438 |  | 26.18864 | 3.429 | 0.03342757 | 10.74641 | 2.436966 | 1.218483
| 23.08766 | 3.629326 | 0.04006763 | 11.12034 | 2.076165 | 1.038083 |  | 25.77016 | 3.556 | 0.03778959 | 11.41732 | 2.257112 | 1.128556 |  | 26.55899 | 3.556 | 0.03466563 | 10.76019 | 2.468263 | 1.234131
| 22.8095 | 3.76236 | 0.04153632 | 11.13738 | 2.048013 | 1.024007 |  | 26.07817 | 3.683 | 0.03913921 | 11.43335 | 2.280885 | 1.140443 |  | 26.87643 | 3.683 | 0.03590368 | 10.77401 | 2.494561 | 1.24728
| 22.53133 | 3.895394 | 0.04300502 | 11.15447 | 2.019937 | 1.009969 |  | 26.28351 | 3.81 | 0.04048884 | 11.44944 | 2.295616 | 1.147808 |  | 26.85 | 3.81 | 0.03714174 | 10.78787 | 2.488908 | 1.244454
| 22.25317 | 4.028429 | 0.04447371 | 11.17162 | 1.991938 | 0.995969 |  | 26.18084 | 3.937 | 0.04183847 | 11.46556 | 2.283433 | 1.141716 |  | 26.98224 | 3.937 | 0.0383798 | 10.80175 | 2.49795 | 1.248975
| 21.69684 | 4.161463 | 0.0459424 | 11.18881 | 1.939154 | 0.9695772 |  | 25.92416 | 4.064 | 0.0431881 | 11.48174 | 2.257861 | 1.128931 |  | 26.71771 | 4.064 | 0.03961786 | 10.81568 | 2.470275 | 1.235138
| 21.14051 | 4.294497 | 0.0474111 | 11.20606 | 1.886524 | 0.943262 |  | 25.66749 | 4.191 | 0.04453773 | 11.49795 | 2.232353 | 1.116176 |  | 26.45318 | 4.191 | 0.04085592 | 10.82964 | 2.442664 | 1.221332
| 20.58418 | 4.427531 | 0.04887979 | 11.22337 | 1.834046 | 0.9170232 |  | 25.41082 | 4.318 | 0.04588735 | 11.51422 | 2.206908 | 1.103454 |  | 26.18864 | 4.318 | 0.04209398 | 10.84364 | 2.415116 | 1.207558
[8 empty] | 25.15414 | 4.445 | 0.04723698 | 11.53053 | 2.181525 | 1.090763 |  | 25.92411 | 4.445 | 0.04333203 | 10.85767 | 2.387631 | 1.193816
[8 empty] | 24.64079 | 4.572 | 0.04858661 | 11.54689 | 2.133977 | 1.066989 |  | 25.39505 | 4.572 | 0.04457009 | 10.87174 | 2.335877 | 1.167939
[8 empty] | 24.12744 | 4.699 | 0.04993624 | 11.56329 | 2.086555 | 1.043278 |  | 24.86599 | 4.699 | 0.04580815 | 10.88585 | 2.284249 | 1.142125
[8 empty] | 23.61409 | 4.826 | 0.05128587 | 11.57974 | 2.03926 | 1.01963 |  | 24.33692 | 4.826 | 0.04704621 | 10.89999 | 2.232747 | 1.116374
ESTUDIO Y PROYECTO PARA LA CONSTRUCCIÓN DEL COMPLEJO VIAL METROPOLITANO "TLAXCALA"
ESTUDIO Y PROYECTO PARA LA CONSTRUCCIÓN DEL COMPLEJO VIAL METROPOLITANO "TLAXCALA"
ESTUDIO Y PROYECTO PARA LA CONSTRUCCIÓN DEL COMPLEJO VIAL METROPOLITANO "TLAXCALA"
ESTUDIO Y PROYECTO PARA LA CONSTRUCCIÓN DEL COMPLEJO VIAL METROPOLITANO "TLAXCALA"

## Círculos de Mohr
PROYECTO: | COMPLEJO VIAL TLAXCALA | DESCRIPCIÓN: | CIRCULOS DE MORH
| PUENTE MOLINITO - TEXMELUCAN | POZO | SPT 2
MUESTRA: | M-11 | FECHA: | 2017-11-30
PROF.: | 6.20 - 7.20 | OPERADOR: | ABJ
| Descripción | Esfuerzo de | Esfuerzo | Ángulo de | Cohesión
| de la prueba | confinamiento | cortante | fricción aparente
|  | sc | tmáx | fap | c
|  | kg/cm2 | kg/cm2 | grados | kg/cm2
| uu-0.25 | 0.25 | 1.058823
| uu-0.50 | 0.5 | 1.147808 | 16.48872 | 0.72
| uu-0.75 | 0.75 | 1.248975
Para dibujar la línea de falla
[7 empty] | Esfuerzo | Esfuerzo
[7 empty] | normal | cortante
[7 empty] | sn | t
[7 empty] | kg/cm2 | kg/cm2
[7 empty] | 0 | 0.72
[7 empty] | 5 | 2.2
Valores de los ejes
[7 empty] | x | y
[7 empty] | 5 | 1.48
Ángulo de fricción aparente
[7 empty] | Radianes= | 0.287783
[7 empty] | Grados= | 16.48872
|  | CÍRCULO No. 1 | [5 empty] | CÍRCULO No. 2
| Radio= | 1.058823 |  |  |  |  | Radio= | 1.147808 |  |  |  |  | CÍRCULO No. 3
| centro= | 1.308823 |  |  |  |  | centro= | 1.647808 |  |  |  | Radio= | 1.248975
[12 empty] | centro= | 1.998975
| Ángulo |  | y | x | x+ y x- |  | Ángulo |  | y | x | x+ y x- | Ángulo |  | y | x | x+ y x-
| 0 | 0 | 0 | 1.058823 | 2.367645 |  | 0 | 0 | 0 | 1.147808 | 2.795616 | 0 | 0 | 0 | 1.248975 | 3.24795
| 0.1 | 0.03183091 | 0.03370899 | 1.058286 | 2.367108 |  | 0.1 | 0.03183091 | 0.03654195 | 1.147226 | 2.795034 | 0.1 | 0.03183091 | 0.03976273 | 1.248342 | 3.247317
| 0.2 | 0.06366183 | 0.0674522 | 1.056672 | 2.365494 |  | 0.2 | 0.06366183 | 0.07312101 | 1.145477 | 2.793285 | 0.2 | 0.06366183 | 0.07956583 | 1.246438 | 3.245413
| 0.3 | 0.09549274 | 0.1012642 | 1.053969 | 2.362792 |  | 0.3 | 0.09549274 | 0.1097746 | 1.142547 | 2.790355 | 0.3 | 0.09549274 | 0.11945 | 1.24325 | 3.242224
| 0.4 | 0.1273237 | 0.1351801 | 1.050158 | 2.358981 |  | 0.4 | 0.1273237 | 0.1465409 | 1.138415 | 2.786223 | 0.4 | 0.1273237 | 0.1594569 | 1.238754 | 3.237729
| 0.5 | 0.1591546 | 0.1692361 | 1.04521 | 2.354033 |  | 0.5 | 0.1591546 | 0.183459 | 1.133052 | 2.78086 | 0.5 | 0.1591546 | 0.199629 | 1.232918 | 3.231893
| 0.6 | 0.1909855 | 0.2034697 | 1.039089 | 2.347911 |  | 0.6 | 0.1909855 | 0.2205697 | 1.126416 | 2.774224 | 0.6 | 0.1909855 | 0.2400105 | 1.225697 | 3.224672
| 0.7 | 0.2228164 | 0.2379201 | 1.031746 | 2.340568 |  | 0.7 | 0.2228164 | 0.2579154 | 1.118456 | 2.766264 | 0.7 | 0.2228164 | 0.2806478 | 1.217035 | 3.21601
| 0.8 | 0.2546473 | 0.2726288 | 1.023122 | 2.331945 |  | 0.8 | 0.2546473 | 0.295541 | 1.109107 | 2.756915 | 0.8 | 0.2546473 | 0.3215898 | 1.206863 | 3.205838
| 0.9 | 0.2864782 | 0.3076398 | 1.013145 | 2.321968 |  | 0.9 | 0.2864782 | 0.3334945 | 1.098292 | 2.7461 | 0.9 | 0.2864782 | 0.3628883 | 1.195094 | 3.194069
| 1 | 0.3183091 | 0.3430006 | 1.001726 | 2.310549 |  | 1 | 0.3183091 | 0.3718271 | 1.085913 | 2.733722 | 1 | 0.3183091 | 0.4045995 | 1.181625 | 3.1806
| 1.1 | 0.3501401 | 0.3787627 | 0.9887589 | 2.297581 |  | 1.1 | 0.3501401 | 0.4105946 | 1.071856 | 2.719664 | 1.1 | 0.3501401 | 0.446784 | 1.166328 | 3.165303
| 1.2 | 0.381971 | 0.4149823 | 0.9741124 | 2.282935 |  | 1.2 | 0.381971 | 0.4498582 | 1.055979 | 2.703787 | 1.2 | 0.381971 | 0.4895083 | 1.149052 | 3.148026
| 1.3 | 0.4138019 | 0.4517216 | 0.9576288 | 2.266451 |  | 1.3 | 0.4138019 | 0.4896852 | 1.03811 | 2.685918 | 1.3 | 0.4138019 | 0.5328455 | 1.129608 | 3.128583
| 1.4 | 0.4456328 | 0.48905 | 0.9391141 | 2.247937 |  | 1.4 | 0.4456328 | 0.5301508 | 1.018039 | 2.665847 | 1.4 | 0.4456328 | 0.5768777 | 1.107768 | 3.106743
| 1.5 | 0.4774637 | 0.5270458 | 0.918329 | 2.227152 |  | 1.5 | 0.4774637 | 0.5713397 | 0.9955071 | 2.643315 | 1.5 | 0.4774637 | 0.621697 | 1.08325 | 3.082225
| 1.6 | 0.5092946 | 0.5657977 | 0.8949739 | 2.203796 |  | 1.6 | 0.5092946 | 0.6133484 | 0.9701892 | 2.617997 | 1.6 | 0.5092946 | 0.6674084 | 1.055701 | 3.054676
| 1.7 | 0.5411255 | 0.6054083 | 0.8686692 | 2.177492 |  | 1.7 | 0.5411255 | 0.6562879 | 0.9416738 | 2.589482 | 1.7 | 0.5411255 | 0.7141325 | 1.024672 | 3.023647
| 1.8 | 0.5729565 | 0.6459968 | 0.838924 | 2.147747 |  | 1.8 | 0.5729565 | 0.7002876 | 0.9094288 | 2.557237 | 1.8 | 0.5729565 | 0.7620103 | 0.989585 | 2.98856
| 1.9 | 0.6047874 | 0.6877041 | 0.8050891 | 2.113912 |  | 1.9 | 0.6047874 | 0.7455 | 0.8727503 | 2.520558 | 1.9 | 0.6047874 | 0.8112077 | 0.9496737 | 2.948649
| 2 | 0.6366183 | 0.7306989 | 0.7662796 | 2.075102 |  | 2 | 0.6366183 | 0.7921083 | 0.8306792 | 2.478487 | 2 | 0.6366183 | 0.861924 | 0.9038944 | 2.902869
| 2.1 | 0.6684492 | 0.775187 | 0.7212422 | 2.030065 |  | 2.1 | 0.6684492 | 0.8403353 | 0.7818568 | 2.429665 | 2.1 | 0.6684492 | 0.9144016 | 0.8507689 | 2.849744
| 2.2 | 0.7002801 | 0.8214238 | 0.668108 | 1.976931 |  | 2.2 | 0.7002801 | 0.8904578 | 0.7242571 | 2.372065 | 2.2 | 0.7002801 | 0.9689419 | 0.7880924 | 2.787067
| 2.3 | 0.732111 | 0.8697337 | 0.603878 | 1.912701 |  | 2.3 | 0.732111 | 0.9428278 | 0.6546291 | 2.302437 | 2.3 | 0.732111 | 1.025928 | 0.7123275 | 2.711302
| 2.4 | 0.7639419 | 0.9205404 | 0.5231736 | 1.831996 |  | 2.4 | 0.7639419 | 0.9979044 | 0.5671421 | 2.21495 | 2.4 | 0.7639419 | 1.085859 | 0.6171295 | 2.616104
| 2.5 | 0.7957729 | 0.9744161 | 0.4142687 | 1.723091 |  | 2.5 | 0.7957729 | 1.056308 | 0.4490846 | 2.096893 | 2.5 | 0.7957729 | 1.14941 | 0.4886665 | 2.487641
| 2.6 | 0.8276038 | 1.032167 | 0.2360863 | 1.544909 |  | 2.6 | 0.8276038 | 1.118912 | 0.2559274 | 1.903736 | 2.6 | 0.8276038 | 1.217532 | 0.2784846 | 2.277459
| 2.64 | 0.8403361 | 1.056602 | 0.06853417 | 1.377357 |  | 2.64 | 0.8403361 | 1.145401 | 0.07429391 | 1.722102 | 2.64 | 0.8403361 | 1.246356 | 0.08084211 | 2.079817
| 2.64 | 0.8403361 | 1.056602 | 0.06853417 | 1.240288 |  | 2.64 | 0.8403361 | 1.145401 | 0.07429391 | 1.573514 | 2.64 | 0.8403361 | 1.246356 | 0.08084211 | 1.918133
| 2.6 | 0.8276038 | 1.032167 | 0.2360863 | 1.072736 |  | 2.6 | 0.8276038 | 1.118912 | 0.2559274 | 1.391881 | 2.6 | 0.8276038 | 1.217532 | 0.2784846 | 1.72049
| 2.5 | 0.7957729 | 0.9744161 | 0.4142687 | 0.8945539 |  | 2.5 | 0.7957729 | 1.056308 | 0.4490846 | 1.198724 | 2.5 | 0.7957729 | 1.14941 | 0.4886665 | 1.510308
| 2.4 | 0.7639419 | 0.9205404 | 0.5231736 | 0.785649 |  | 2.4 | 0.7639419 | 0.9979044 | 0.5671421 | 1.080666 | 2.4 | 0.7639419 | 1.085859 | 0.6171295 | 1.381845
| 2.3 | 0.732111 | 0.8697337 | 0.603878 | 0.7049446 |  | 2.3 | 0.732111 | 0.9428278 | 0.6546291 | 0.993179 | 2.3 | 0.732111 | 1.025928 | 0.7123275 | 1.286647
| 2.2 | 0.7002801 | 0.8214238 | 0.668108 | 0.6407146 |  | 2.2 | 0.7002801 | 0.8904578 | 0.7242571 | 0.923551 | 2.2 | 0.7002801 | 0.9689419 | 0.7880924 | 1.210882
| 2.1 | 0.6684492 | 0.775187 | 0.7212422 | 0.5875804 |  | 2.1 | 0.6684492 | 0.8403353 | 0.7818568 | 0.8659513 | 2.1 | 0.6684492 | 0.9144016 | 0.8507689 | 1.148206
| 2 | 0.6366183 | 0.7306989 | 0.7662796 | 0.542543 |  | 2 | 0.6366183 | 0.7921083 | 0.8306792 | 0.8171289 | 2 | 0.6366183 | 0.861924 | 0.9038944 | 1.09508
| 1.9 | 0.6047874 | 0.6877041 | 0.8050891 | 0.5037335 |  | 1.9 | 0.6047874 | 0.7455 | 0.8727503 | 0.7750578 | 1.9 | 0.6047874 | 0.8112077 | 0.9496737 | 1.049301
| 1.8 | 0.5729565 | 0.6459968 | 0.838924 | 0.4698986 |  | 1.8 | 0.5729565 | 0.7002876 | 0.9094288 | 0.7383793 | 1.8 | 0.5729565 | 0.7620103 | 0.989585 | 1.00939
| 1.7 | 0.5411255 | 0.6054083 | 0.8686692 | 0.4401534 |  | 1.7 | 0.5411255 | 0.6562879 | 0.9416738 | 0.7061343 | 1.7 | 0.5411255 | 0.7141325 | 1.024672 | 0.9743028
| 1.6 | 0.5092946 | 0.5657977 | 0.8949739 | 0.4138487 |  | 1.6 | 0.5092946 | 0.6133484 | 0.9701892 | 0.6776189 | 1.6 | 0.5092946 | 0.6674084 | 1.055701 | 0.943274
| 1.5 | 0.4774637 | 0.5270458 | 0.918329 | 0.3904936 |  | 1.5 | 0.4774637 | 0.5713397 | 0.9955071 | 0.652301 | 1.5 | 0.4774637 | 0.621697 | 1.08325 | 0.9157247
| 1.4 | 0.4456328 | 0.48905 | 0.9391141 | 0.3697085 |  | 1.4 | 0.4456328 | 0.5301508 | 1.018039 | 0.629769 | 1.4 | 0.4456328 | 0.5768777 | 1.107768 | 0.8912067
| 1.3 | 0.4138019 | 0.4517216 | 0.9576288 | 0.3511938 |  | 1.3 | 0.4138019 | 0.4896852 | 1.03811 | 0.6096983 | 1.3 | 0.4138019 | 0.5328455 | 1.129608 | 0.869367
| 1.2 | 0.381971 | 0.4149823 | 0.9741124 | 0.3347102 |  | 1.2 | 0.381971 | 0.4498582 | 1.055979 | 0.5918294 | 1.2 | 0.381971 | 0.4895083 | 1.149052 | 0.8499231
| 1.1 | 0.3501401 | 0.3787627 | 0.9887589 | 0.3200637 |  | 1.1 | 0.3501401 | 0.4105946 | 1.071856 | 0.575952 | 1.1 | 0.3501401 | 0.446784 | 1.166328 | 0.8326463
| 1 | 0.3183091 | 0.3430006 | 1.001726 | 0.3070962 |  | 1 | 0.3183091 | 0.3718271 | 1.085913 | 0.5618946 | 1 | 0.3183091 | 0.4045995 | 1.181625 | 0.81735
| 0.9 | 0.2864782 | 0.3076398 | 1.013145 | 0.2956775 |  | 0.9 | 0.2864782 | 0.3334945 | 1.098292 | 0.5495163 | 0.9 | 0.2864782 | 0.3628883 | 1.195094 | 0.8038806
| 0.8 | 0.2546473 | 0.2726288 | 1.023122 | 0.2857005 |  | 0.8 | 0.2546473 | 0.295541 | 1.109107 | 0.5387008 | 0.8 | 0.2546473 | 0.3215898 | 1.206863 | 0.7921119
| 0.7 | 0.2228164 | 0.2379201 | 1.031746 | 0.2770768 |  | 0.7 | 0.2228164 | 0.2579154 | 1.118456 | 0.5293524 | 0.7 | 0.2228164 | 0.2806478 | 1.217035 | 0.7819395
| 0.6 | 0.1909855 | 0.2034697 | 1.039089 | 0.2697339 |  | 0.6 | 0.1909855 | 0.2205697 | 1.126416 | 0.5213924 | 0.6 | 0.1909855 | 0.2400105 | 1.225697 | 0.7732779
| 0.5 | 0.1591546 | 0.1692361 | 1.04521 | 0.2636124 |  | 0.5 | 0.1591546 | 0.183459 | 1.133052 | 0.5147564 | 0.5 | 0.1591546 | 0.199629 | 1.232918 | 0.766057
| 0.4 | 0.1273237 | 0.1351801 | 1.050158 | 0.2586647 |  | 0.4 | 0.1273237 | 0.1465409 | 1.138415 | 0.5093929 | 0.4 | 0.1273237 | 0.1594569 | 1.238754 | 0.7602208
| 0.3 | 0.09549274 | 0.1012642 | 1.053969 | 0.2548535 |  | 0.3 | 0.09549274 | 0.1097746 | 1.142547 | 0.5052614 | 0.3 | 0.09549274 | 0.11945 | 1.24325 | 0.7557251
| 0.2 | 0.06366183 | 0.0674522 | 1.056672 | 0.2521507 |  | 0.2 | 0.06366183 | 0.07312101 | 1.145477 | 0.5023315 | 0.2 | 0.06366183 | 0.07956583 | 1.246438 | 0.7525369
| 0.1 | 0.03183091 | 0.03370899 | 1.058286 | 0.2505367 |  | 0.1 | 0.03183091 | 0.03654195 | 1.147226 | 0.5005818 | 0.1 | 0.03183091 | 0.03976273 | 1.248342 | 0.7506331
| 0 | 0 | 0 | 1.058823 | 0.25 |  | 0 | 0 | 0 | 1.147808 | 0.5 | 0 | 0 | 0 | 1.248975 | 0.75
ESTUDIO Y PROYECTO PARA LA CONSTRUCCIÓN DEL COMPLEJO VIAL METROPOLITANO "TLAXCALA"

## DATOS
CÍRCULO No. 1 |  |  |  |  | CÍRCULO No. 2 |  |  |  |  | CÍRCULO No. 3
Radio= | 1.058823 |  |  |  | Radio= | 1.147808 |  |  |  | Radio= | 1.248975
centro= | 1.308823 |  |  |  | centro= | 1.647808 |  |  |  | centro= | 1.998975
Ángulo |  | y | x | x+ y x- | Ángulo |  | y | x | x+ y x- | Ángulo |  | y | x | x+ y x-
0 | 0 | 0 | 1.058823 | 2.367645 | 0 | 0 | 0 | 1.147808 | 2.795616 | 0 | 0 | 0 | 1.248975 | 3.24795
0.1 | 0.03183091 | 0.03370899 | 1.058286 | 2.367108 | 0.1 | 0.03183091 | 0.03654195 | 1.147226 | 2.795034 | 0.1 | 0.03183091 | 0.03976273 | 1.248342 | 3.247317
0.2 | 0.06366183 | 0.0674522 | 1.056672 | 2.365494 | 0.2 | 0.06366183 | 0.07312101 | 1.145477 | 2.793285 | 0.2 | 0.06366183 | 0.07956583 | 1.246438 | 3.245413
0.3 | 0.09549274 | 0.1012642 | 1.053969 | 2.362792 | 0.3 | 0.09549274 | 0.1097746 | 1.142547 | 2.790355 | 0.3 | 0.09549274 | 0.11945 | 1.24325 | 3.242224
0.4 | 0.1273237 | 0.1351801 | 1.050158 | 2.358981 | 0.4 | 0.1273237 | 0.1465409 | 1.138415 | 2.786223 | 0.4 | 0.1273237 | 0.1594569 | 1.238754 | 3.237729
0.5 | 0.1591546 | 0.1692361 | 1.04521 | 2.354033 | 0.5 | 0.1591546 | 0.183459 | 1.133052 | 2.78086 | 0.5 | 0.1591546 | 0.199629 | 1.232918 | 3.231893
0.6 | 0.1909855 | 0.2034697 | 1.039089 | 2.347911 | 0.6 | 0.1909855 | 0.2205697 | 1.126416 | 2.774224 | 0.6 | 0.1909855 | 0.2400105 | 1.225697 | 3.224672
0.7 | 0.2228164 | 0.2379201 | 1.031746 | 2.340568 | 0.7 | 0.2228164 | 0.2579154 | 1.118456 | 2.766264 | 0.7 | 0.2228164 | 0.2806478 | 1.217035 | 3.21601
0.8 | 0.2546473 | 0.2726288 | 1.023122 | 2.331945 | 0.8 | 0.2546473 | 0.295541 | 1.109107 | 2.756915 | 0.8 | 0.2546473 | 0.3215898 | 1.206863 | 3.205838
0.9 | 0.2864782 | 0.3076398 | 1.013145 | 2.321968 | 0.9 | 0.2864782 | 0.3334945 | 1.098292 | 2.7461 | 0.9 | 0.2864782 | 0.3628883 | 1.195094 | 3.194069
1 | 0.3183091 | 0.3430006 | 1.001726 | 2.310549 | 1 | 0.3183091 | 0.3718271 | 1.085913 | 2.733722 | 1 | 0.3183091 | 0.4045995 | 1.181625 | 3.1806
1.1 | 0.3501401 | 0.3787627 | 0.9887589 | 2.297581 | 1.1 | 0.3501401 | 0.4105946 | 1.071856 | 2.719664 | 1.1 | 0.3501401 | 0.446784 | 1.166328 | 3.165303
1.2 | 0.381971 | 0.4149823 | 0.9741124 | 2.282935 | 1.2 | 0.381971 | 0.4498582 | 1.055979 | 2.703787 | 1.2 | 0.381971 | 0.4895083 | 1.149052 | 3.148026
1.3 | 0.4138019 | 0.4517216 | 0.9576288 | 2.266451 | 1.3 | 0.4138019 | 0.4896852 | 1.03811 | 2.685918 | 1.3 | 0.4138019 | 0.5328455 | 1.129608 | 3.128583
1.4 | 0.4456328 | 0.48905 | 0.9391141 | 2.247937 | 1.4 | 0.4456328 | 0.5301508 | 1.018039 | 2.665847 | 1.4 | 0.4456328 | 0.5768777 | 1.107768 | 3.106743
1.5 | 0.4774637 | 0.5270458 | 0.918329 | 2.227152 | 1.5 | 0.4774637 | 0.5713397 | 0.9955071 | 2.643315 | 1.5 | 0.4774637 | 0.621697 | 1.08325 | 3.082225
1.6 | 0.5092946 | 0.5657977 | 0.8949739 | 2.203796 | 1.6 | 0.5092946 | 0.6133484 | 0.9701892 | 2.617997 | 1.6 | 0.5092946 | 0.6674084 | 1.055701 | 3.054676
1.7 | 0.5411255 | 0.6054083 | 0.8686692 | 2.177492 | 1.7 | 0.5411255 | 0.6562879 | 0.9416738 | 2.589482 | 1.7 | 0.5411255 | 0.7141325 | 1.024672 | 3.023647
1.8 | 0.5729565 | 0.6459968 | 0.838924 | 2.147747 | 1.8 | 0.5729565 | 0.7002876 | 0.9094288 | 2.557237 | 1.8 | 0.5729565 | 0.7620103 | 0.989585 | 2.98856
1.9 | 0.6047874 | 0.6877041 | 0.8050891 | 2.113912 | 1.9 | 0.6047874 | 0.7455 | 0.8727503 | 2.520558 | 1.9 | 0.6047874 | 0.8112077 | 0.9496737 | 2.948649
2 | 0.6366183 | 0.7306989 | 0.7662796 | 2.075102 | 2 | 0.6366183 | 0.7921083 | 0.8306792 | 2.478487 | 2 | 0.6366183 | 0.861924 | 0.9038944 | 2.902869
2.1 | 0.6684492 | 0.775187 | 0.7212422 | 2.030065 | 2.1 | 0.6684492 | 0.8403353 | 0.7818568 | 2.429665 | 2.1 | 0.6684492 | 0.9144016 | 0.8507689 | 2.849744
2.2 | 0.7002801 | 0.8214238 | 0.668108 | 1.976931 | 2.2 | 0.7002801 | 0.8904578 | 0.7242571 | 2.372065 | 2.2 | 0.7002801 | 0.9689419 | 0.7880924 | 2.787067
2.3 | 0.732111 | 0.8697337 | 0.603878 | 1.912701 | 2.3 | 0.732111 | 0.9428278 | 0.6546291 | 2.302437 | 2.3 | 0.732111 | 1.025928 | 0.7123275 | 2.711302
2.4 | 0.7639419 | 0.9205404 | 0.5231736 | 1.831996 | 2.4 | 0.7639419 | 0.9979044 | 0.5671421 | 2.21495 | 2.4 | 0.7639419 | 1.085859 | 0.6171295 | 2.616104
2.5 | 0.7957729 | 0.9744161 | 0.4142687 | 1.723091 | 2.5 | 0.7957729 | 1.056308 | 0.4490846 | 2.096893 | 2.5 | 0.7957729 | 1.14941 | 0.4886665 | 2.487641
2.6 | 0.8276038 | 1.032167 | 0.2360863 | 1.544909 | 2.6 | 0.8276038 | 1.118912 | 0.2559274 | 1.903736 | 2.6 | 0.8276038 | 1.217532 | 0.2784846 | 2.277459
2.64 | 0.8403361 | 1.056602 | 0.06853417 | 1.377357 | 2.64 | 0.8403361 | 1.145401 | 0.07429391 | 1.722102 | 2.64 | 0.8403361 | 1.246356 | 0.08084211 | 2.079817
2.64 | 0.8403361 | 1.056602 | 0.06853417 | 1.240288 | 2.64 | 0.8403361 | 1.145401 | 0.07429391 | 1.573514 | 2.64 | 0.8403361 | 1.246356 | 0.08084211 | 1.918133
2.6 | 0.8276038 | 1.032167 | 0.2360863 | 1.072736 | 2.6 | 0.8276038 | 1.118912 | 0.2559274 | 1.391881 | 2.6 | 0.8276038 | 1.217532 | 0.2784846 | 1.72049
2.5 | 0.7957729 | 0.9744161 | 0.4142687 | 0.8945539 | 2.5 | 0.7957729 | 1.056308 | 0.4490846 | 1.198724 | 2.5 | 0.7957729 | 1.14941 | 0.4886665 | 1.510308
2.4 | 0.7639419 | 0.9205404 | 0.5231736 | 0.785649 | 2.4 | 0.7639419 | 0.9979044 | 0.5671421 | 1.080666 | 2.4 | 0.7639419 | 1.085859 | 0.6171295 | 1.381845
2.3 | 0.732111 | 0.8697337 | 0.603878 | 0.7049446 | 2.3 | 0.732111 | 0.9428278 | 0.6546291 | 0.993179 | 2.3 | 0.732111 | 1.025928 | 0.7123275 | 1.286647
2.2 | 0.7002801 | 0.8214238 | 0.668108 | 0.6407146 | 2.2 | 0.7002801 | 0.8904578 | 0.7242571 | 0.923551 | 2.2 | 0.7002801 | 0.9689419 | 0.7880924 | 1.210882
2.1 | 0.6684492 | 0.775187 | 0.7212422 | 0.5875804 | 2.1 | 0.6684492 | 0.8403353 | 0.7818568 | 0.8659513 | 2.1 | 0.6684492 | 0.9144016 | 0.8507689 | 1.148206
2 | 0.6366183 | 0.7306989 | 0.7662796 | 0.542543 | 2 | 0.6366183 | 0.7921083 | 0.8306792 | 0.8171289 | 2 | 0.6366183 | 0.861924 | 0.9038944 | 1.09508
1.9 | 0.6047874 | 0.6877041 | 0.8050891 | 0.5037335 | 1.9 | 0.6047874 | 0.7455 | 0.8727503 | 0.7750578 | 1.9 | 0.6047874 | 0.8112077 | 0.9496737 | 1.049301
1.8 | 0.5729565 | 0.6459968 | 0.838924 | 0.4698986 | 1.8 | 0.5729565 | 0.7002876 | 0.9094288 | 0.7383793 | 1.8 | 0.5729565 | 0.7620103 | 0.989585 | 1.00939
1.7 | 0.5411255 | 0.6054083 | 0.8686692 | 0.4401534 | 1.7 | 0.5411255 | 0.6562879 | 0.9416738 | 0.7061343 | 1.7 | 0.5411255 | 0.7141325 | 1.024672 | 0.9743028
1.6 | 0.5092946 | 0.5657977 | 0.8949739 | 0.4138487 | 1.6 | 0.5092946 | 0.6133484 | 0.9701892 | 0.6776189 | 1.6 | 0.5092946 | 0.6674084 | 1.055701 | 0.943274
1.5 | 0.4774637 | 0.5270458 | 0.918329 | 0.3904936 | 1.5 | 0.4774637 | 0.5713397 | 0.9955071 | 0.652301 | 1.5 | 0.4774637 | 0.621697 | 1.08325 | 0.9157247
1.4 | 0.4456328 | 0.48905 | 0.9391141 | 0.3697085 | 1.4 | 0.4456328 | 0.5301508 | 1.018039 | 0.629769 | 1.4 | 0.4456328 | 0.5768777 | 1.107768 | 0.8912067
1.3 | 0.4138019 | 0.4517216 | 0.9576288 | 0.3511938 | 1.3 | 0.4138019 | 0.4896852 | 1.03811 | 0.6096983 | 1.3 | 0.4138019 | 0.5328455 | 1.129608 | 0.869367
1.2 | 0.381971 | 0.4149823 | 0.9741124 | 0.3347102 | 1.2 | 0.381971 | 0.4498582 | 1.055979 | 0.5918294 | 1.2 | 0.381971 | 0.4895083 | 1.149052 | 0.8499231
1.1 | 0.3501401 | 0.3787627 | 0.9887589 | 0.3200637 | 1.1 | 0.3501401 | 0.4105946 | 1.071856 | 0.575952 | 1.1 | 0.3501401 | 0.446784 | 1.166328 | 0.8326463
1 | 0.3183091 | 0.3430006 | 1.001726 | 0.3070962 | 1 | 0.3183091 | 0.3718271 | 1.085913 | 0.5618946 | 1 | 0.3183091 | 0.4045995 | 1.181625 | 0.81735
0.9 | 0.2864782 | 0.3076398 | 1.013145 | 0.2956775 | 0.9 | 0.2864782 | 0.3334945 | 1.098292 | 0.5495163 | 0.9 | 0.2864782 | 0.3628883 | 1.195094 | 0.8038806
0.8 | 0.2546473 | 0.2726288 | 1.023122 | 0.2857005 | 0.8 | 0.2546473 | 0.295541 | 1.109107 | 0.5387008 | 0.8 | 0.2546473 | 0.3215898 | 1.206863 | 0.7921119
0.7 | 0.2228164 | 0.2379201 | 1.031746 | 0.2770768 | 0.7 | 0.2228164 | 0.2579154 | 1.118456 | 0.5293524 | 0.7 | 0.2228164 | 0.2806478 | 1.217035 | 0.7819395
0.6 | 0.1909855 | 0.2034697 | 1.039089 | 0.2697339 | 0.6 | 0.1909855 | 0.2205697 | 1.126416 | 0.5213924 | 0.6 | 0.1909855 | 0.2400105 | 1.225697 | 0.7732779
0.5 | 0.1591546 | 0.1692361 | 1.04521 | 0.2636124 | 0.5 | 0.1591546 | 0.183459 | 1.133052 | 0.5147564 | 0.5 | 0.1591546 | 0.199629 | 1.232918 | 0.766057
0.4 | 0.1273237 | 0.1351801 | 1.050158 | 0.2586647 | 0.4 | 0.1273237 | 0.1465409 | 1.138415 | 0.5093929 | 0.4 | 0.1273237 | 0.1594569 | 1.238754 | 0.7602208
0.3 | 0.09549274 | 0.1012642 | 1.053969 | 0.2548535 | 0.3 | 0.09549274 | 0.1097746 | 1.142547 | 0.5052614 | 0.3 | 0.09549274 | 0.11945 | 1.24325 | 0.7557251
0.2 | 0.06366183 | 0.0674522 | 1.056672 | 0.2521507 | 0.2 | 0.06366183 | 0.07312101 | 1.145477 | 0.5023315 | 0.2 | 0.06366183 | 0.07956583 | 1.246438 | 0.7525369
0.1 | 0.03183091 | 0.03370899 | 1.058286 | 0.2505367 | 0.1 | 0.03183091 | 0.03654195 | 1.147226 | 0.5005818 | 0.1 | 0.03183091 | 0.03976273 | 1.248342 | 0.7506331
0 | 0 | 0 | 1.058823 | 0.25 | 0 | 0 | 0 | 1.147808 | 0.5 | 0 | 0 | 0 | 1.248975 | 0.75
ESTUDIO Y PROYECTO PARA LA CONSTRUCCIÓN DEL COMPLEJO VIAL METROPOLITANO "TLAXCALA"