## Triaxial UU
PROYECTO: | COMPLEJO VIAL TLAXCALA |  | DESCRIPCIÓN: | uu-0.25 |  |  | PROYECTO: | COMPLEJO VIAL TLAXCALA |  | DESCRIPCIÓN: | uu-0.75 |  |  | PROYECTO: | COMPLEJO VIAL TLAXCALA |  | DESCRIPCIÓN: | uu-1.0 |  |  | PROYECTO: | COMPLEJO VIAL TLAXCALA |  | DESCRIPCIÓN: | GRAFICA ESFUERZO DEFORMACIÒN
| PUENTE MOLINITO - TEXMELUCAN |  | POZO | SPT 2 |  |  |  | PUENTE MOLINITO - TEXMELUCAN |  | POZO | SPT 2 |  |  |  | PUENTE MOLINITO - TEXMELUCAN |  | POZO | SPT 2 |  |  |  | PUENTE MOLINITO - TEXMELUCAN |  | POZO | SPT 2
MUESTRA: | M-4 |  | FECHA: | 2017-11-30 |  |  | MUESTRA: | M-4 |  | FECHA: | 2017-11-30 |  |  | MUESTRA: | M-4 |  | FECHA: | 2017-11-30 |  |  | MUESTRA: | M-4 |  | FECHA: | 2017-11-30
PROF.: | 1.80 - 2.60 |  | OPERADOR: | ABJ |  |  | PROF.: | 1.80 - 2.60 |  | OPERADOR: | ABJ |  |  | PROF.: | 1.80 - 2.60 |  | OPERADOR: | ABJ |  |  | PROF.: | 1.80 - 2.60 |  | OPERADOR: | ABJ
|  | H0= | 9.67 | cm |  |  |  |  | H0= | 9.45 | cm |  |  |  |  | H0= | 9.58 | cm |  |  | Ensaye: | uu-0.25 |  | Ensaye: | uu-0.50 |  | Ensaye: | uu-0.75
|  | D0= | 3.593333 | cm |  |  |  |  | D0= | 3.62 | cm |  |  |  |  | D0= | 3.636667 | cm |  |  | H0= | 9.67 | cm | H0= | 9.45 | cm | H0= | 9.58 | cm
|  | A0= | 10.14112 | cm2 |  |  |  |  | A0= | 10.29219576 | cm2 |  |  |  |  | A0= | 10.38719 | cm2 |  |  | D0= | 3.593333 | cm | D0= | 3.62 | cm | D0= | 3.636667 | cm
|  | s3= | 0.25 | kg/cm2 |  |  |  |  | s3= | 0.5 | kg/cm2 |  |  |  |  | s3= | 0.75 | kg/cm2 |  |  | A0= | 10.14112 | cm2 | A0= | 10.29219576 | cm2 | A0= | 10.38719 | cm2
[21 empty] | s3= | 0.25 | kg/cm2 | s3= | 0.5 | kg/cm2 | s3= | 0.75 | kg/cm2
[21 empty] | w= |  | % | w= |  | % | w= |  | %
[21 empty] | Wm= | 168.9 | g | Wm= | 172.5 | g | Wm= | 175.6 | g
| Registrados en el ensaye |  |  | Parámetros calculados |  |  |  | Registrados en el ensaye |  |  | Parámetros calculados |  |  |  | Registrados en el ensaye |  |  | Parámetros calculados |  |  | g | 1.722334 | g/cm3 | g | 1.773574 | g/cm3 | g | 1.76466 | g/cm3
| Carga | Desplazamiento | Def. unitaria | Área | Esfuerzo | Esfuerzo |  | Carga | Desplazamiento | Def. unitaria | Área | Esfuerzo | Esfuerzo |  | Carga | Desplazamiento | Def. unitaria | Área | Esfuerzo | Esfuerzo
|  |  | axial | corregida | desviador | cortante |  |  |  | axial | corregida | desviador | cortante |  |  |  | axial | corregida | desviador | cortante
| P | d | e | Ac | q | t |  | P | d | e | Ac | q | t |  | P | d | e | Ac | q | t
| kg | mm | mm/mm | cm2 | kg/cm2 | kg/cm2 |  | kg | mm | mm/mm | cm2 | kg/cm2 | kg/cm2 |  | kg | mm | mm/mm | cm2 | kg/cm2 | kg/cm2
| 0 | 0 | 0 | 10.14112 | 0 | 0 |  | 0 | 0 | 0 | 10.29219576 | 0 | 0 |  | 0 | 0 | 0 | 10.38719 | 0 | 0
| 1.03707 | 0.127 | 0.00131334 | 10.15446 | 0.1021296 | 0.05106479 |  | 1.336019 | 0.127 | 0.001343915 | 10.30605 | 0.1296345 | 0.06481724 |  | 1.506815 | 0.127 | 0.001325678 | 10.40097 | 0.1448725 | 0.07243626
| 1.555605 | 0.254 | 0.00262668 | 10.16783 | 0.1529929 | 0.07649645 |  | 2.13763 | 0.254 | 0.002687831 | 10.31993 | 0.207136 | 0.103568 |  | 2.41090434 | 0.254 | 0.002651357 | 10.4148 | 0.2314883 | 0.1157442
| 2.177848 | 0.381 | 0.003940021 | 10.18123 | 0.213908 | 0.106954 |  | 2.939242 | 0.381 | 0.004031746 | 10.33386 | 0.2844283 | 0.1422141 |  | 3.314993 | 0.381 | 0.003977035 | 10.42866 | 0.3178734 | 0.1589367
| 2.592676 | 0.508 | 0.005253361 | 10.19468 | 0.2543166 | 0.1271583 |  | 3.740853 | 0.508 | 0.005375661 | 10.34782 | 0.3615112 | 0.1807556 |  | 4.219082595 | 0.508 | 0.005302714 | 10.44256 | 0.4040276 | 0.2020138
| 2.851943 | 0.67 | 0.006928645 | 10.21187 | 0.2792772 | 0.1396386 |  | 4.275261 | 0.635 | 0.006719577 | 10.36182 | 0.4125974 | 0.2062987 |  | 4.82180868 | 0.635 | 0.006628392 | 10.4565 | 0.4611305 | 0.2305652
| 3.370478 | 0.79 | 0.008169597 | 10.22465 | 0.3296424 | 0.1648212 |  | 4.809668 | 0.762 | 0.008063492 | 10.37586 | 0.463544 | 0.231772 |  | 5.424534765 | 0.762 | 0.007954071 | 10.47047 | 0.5180795 | 0.2590397
| 3.889014 | 0.9 | 0.009307135 | 10.23639 | 0.3799204 | 0.1899602 |  | 5.344076 | 0.889 | 0.009407407 | 10.38994 | 0.5143511 | 0.2571755 |  | 6.02726085 | 0.889 | 0.009279749 | 10.48448 | 0.5748746 | 0.2874373
| 4.148281 | 1.016 | 0.01050672 | 10.2488 | 0.4047577 | 0.2023789 |  | 5.771602 | 1.016 | 0.01075132 | 10.40405 | 0.5547455 | 0.2773728 |  | 6.509441718 | 1.016 | 0.01060543 | 10.49853 | 0.6200338 | 0.3100169
| 4.407549 | 1.143 | 0.01182006 | 10.26242 | 0.4294843 | 0.2147421 |  | 6.145687 | 1.143 | 0.01209524 | 10.41821 | 0.5898988 | 0.2949494 |  | 6.93135 | 1.143 | 0.01193111 | 10.51261 | 0.6593366 | 0.3296683
| 4.926084 | 1.27 | 0.0131334 | 10.27608 | 0.4793739 | 0.2396869 |  | 6.412891 | 1.27 | 0.01343915 | 10.4324 | 0.6147092 | 0.3073546 |  | 7.23271302 | 1.27 | 0.01325678 | 10.52674 | 0.6870803 | 0.3435401
| 5.185351 | 1.397 | 0.01444674 | 10.28977 | 0.5039325 | 0.2519663 |  | 6.840417 | 1.397 | 0.01478307 | 10.44663 | 0.6547966 | 0.3273983 |  | 7.714893888 | 1.397 | 0.01458246 | 10.5409 | 0.731901 | 0.3659505
| 5.60018 | 1.524 | 0.01576008 | 10.3035 | 0.5435219 | 0.2717609 |  | 7.214502 | 1.524 | 0.01612698 | 10.4609 | 0.6896637 | 0.3448319 |  | 8.136802 | 1.524 | 0.01590814 | 10.5551 | 0.7708884 | 0.3854442
| 5.963154 | 1.651 | 0.01707342 | 10.31727 | 0.5779779 | 0.2889889 |  | 7.481706 | 1.651 | 0.0174709 | 10.47521 | 0.7142299 | 0.357115 |  | 8.43816519 | 1.651 | 0.01723382 | 10.56934 | 0.7983629 | 0.3991814
| 6.222422 | 1.778 | 0.01838676 | 10.33107 | 0.6023015 | 0.3011507 |  | 7.74891 | 1.778 | 0.01881481 | 10.48955 | 0.7387263 | 0.3693632 |  | 8.739528 | 1.778 | 0.0185595 | 10.58361 | 0.8257604 | 0.4128802
| 6.481689 | 1.905 | 0.0197001 | 10.34492 | 0.626558 | 0.313279 |  | 8.016114 | 1.905 | 0.02015873 | 10.50394 | 0.7631529 | 0.3815765 |  | 9.040891275 | 1.905 | 0.01988518 | 10.59793 | 0.8530811 | 0.4265405
| 6.740957 | 2.032 | 0.02101344 | 10.35879 | 0.6507473 | 0.3253736 |  | 8.283318 | 2.032 | 0.02150265 | 10.51837 | 0.7875097 | 0.3937549 |  | 9.342254 | 2.032 | 0.02121086 | 10.61228 | 0.8803248 | 0.4401624
| 7.000225 | 2.159 | 0.02232678 | 10.37271 | 0.6748695 | 0.3374347 |  | 8.550521 | 2.159 | 0.02284656 | 10.53283 | 0.8117968 | 0.4058984 |  | 9.64361736 | 2.159 | 0.02253653 | 10.62667 | 0.9074916 | 0.4537458
| 7.259492 | 2.31 | 0.02388831 | 10.3893 | 0.6987468 | 0.3493734 |  | 8.817725 | 2.286 | 0.02419048 | 10.54734 | 0.836014 | 0.418007 |  | 9.94498 | 2.286 | 0.02386221 | 10.64111 | 0.9345815 | 0.4672907
| 7.51876 | 2.4322 | 0.02515202 | 10.40277 | 0.7227651 | 0.3613826 |  | 9.084929 | 2.413 | 0.02553439 | 10.56189 | 0.8601615 | 0.4300808 |  | 10.24634 | 2.413 | 0.02518789 | 10.65558 | 0.9615944 | 0.4807972
| 7.622467 | 2.564 | 0.02651499 | 10.41734 | 0.7317098 | 0.3658549 |  | 9.298692 | 2.54 | 0.02687831 | 10.57647 | 0.8791864 | 0.4395932 |  | 10.48743 | 2.54 | 0.02651357 | 10.67009 | 0.9828817 | 0.4914408
| 7.778027 | 2.6958 | 0.02787797 | 10.43194 | 0.7455973 | 0.3727987 |  | 9.459014 | 2.667 | 0.02822222 | 10.5911 | 0.8931097 | 0.4465549 |  | 10.66825 | 2.667 | 0.02783925 | 10.68464 | 0.9984664 | 0.4992332
| 7.985441 | 2.83112 | 0.02927735 | 10.44698 | 0.764378 | 0.382189 |  | 9.619337 | 2.794 | 0.02956614 | 10.60577 | 0.9069911 | 0.4534956 |  | 10.84906953 | 2.794 | 0.02916493 | 10.69923 | 1.014005 | 0.5070025
| 8.141002 | 2.964154 | 0.03065309 | 10.46181 | 0.7781641 | 0.389082 |  | 9.88654 | 2.921 | 0.03091005 | 10.62048 | 0.9308944 | 0.4654472 |  | 11.15043 | 2.921 | 0.03049061 | 10.71386 | 1.040749 | 0.5203743
| 8.296562 | 3.097189 | 0.03202884 | 10.47668 | 0.7919079 | 0.395954 |  | 9.993422 | 3.048 | 0.03225397 | 10.63522 | 0.9396532 | 0.4698266 |  | 11.27098 | 3.048 | 0.03181628 | 10.72853 | 1.050561 | 0.5252807
| 8.452123 | 3.230223 | 0.03340458 | 10.49159 | 0.8056096 | 0.4028048 |  | 10.15374 | 3.175 | 0.03359788 | 10.65001 | 0.953402 | 0.476701 |  | 11.4518 | 3.175 | 0.03314196 | 10.74324 | 1.065954 | 0.5329769
| 8.55583 | 3.363257 | 0.03478032 | 10.50654 | 0.8143337 | 0.4071668 |  | 10.20718 | 3.302 | 0.0349418 | 10.66484 | 0.9570871 | 0.4785435 |  | 11.51207 | 3.302 | 0.03446764 | 10.75799 | 1.070095 | 0.5350475
| 8.659537 | 3.496291 | 0.03615606 | 10.52154 | 0.8230297 | 0.4115148 |  | 10.36751 | 3.429 | 0.03628571 | 10.67972 | 0.9707661 | 0.4853831 |  | 11.69289 | 3.429 | 0.03579332 | 10.77278 | 1.08541 | 0.5427052
| 8.815098 | 3.629326 | 0.03753181 | 10.53658 | 0.8366188 | 0.4183094 |  | 10.47439 | 3.556 | 0.03762963 | 10.69463 | 0.9794063 | 0.4897032 |  | 11.81343 | 3.556 | 0.037119 | 10.78761 | 1.095092 | 0.5475462
| 8.970658 | 3.76236 | 0.03890755 | 10.55166 | 0.8501657 | 0.4250828 |  | 10.58127 | 3.683 | 0.03897354 | 10.70959 | 0.9880186 | 0.4940093 |  | 11.93398 | 3.683 | 0.03844468 | 10.80248 | 1.104744 | 0.5523719
| 9.074365 | 3.895394 | 0.04028329 | 10.56678 | 0.8587631 | 0.4293816 |  | 10.68815 | 3.81 | 0.04031746 | 10.72458 | 0.996603 | 0.4983015 |  | 12.0545217 | 3.81 | 0.03977035 | 10.8174 | 1.114364 | 0.5571822
| 9.178072 | 4.028429 | 0.04165903 | 10.58195 | 0.8673325 | 0.4336662 |  | 10.79503 | 3.937 | 0.04166138 | 10.73962 | 1.005159 | 0.5025797 |  | 12.17507 | 3.937 | 0.04109603 | 10.83235 | 1.123954 | 0.5619771
| 9.333633 | 4.161463 | 0.04303478 | 10.59717 | 0.8807668 | 0.4403834 |  | 10.90191 | 4.064 | 0.04300529 | 10.7547 | 1.013688 | 0.506844 |  | 12.29561 | 4.064 | 0.04242171 | 10.84735 | 1.133513 | 0.5667566
| 9.43734 | 4.294497 | 0.04441052 | 10.61242 | 0.8892729 | 0.4446364 |  | 11.0088 | 4.191 | 0.04434921 | 10.76983 | 1.022189 | 0.5110943 |  | 12.41616 | 4.191 | 0.04374739 | 10.86239 | 1.143041 | 0.5715207
| 9.5929 | 4.427531 | 0.04578626 | 10.62772 | 0.9026298 | 0.4513149 |  | 11.11568 | 4.318 | 0.04569312 | 10.785 | 1.030661 | 0.5153306 |  | 12.5367 | 4.318 | 0.04507307 | 10.87747 | 1.152539 | 0.5762694
| 9.748461 | 4.560566 | 0.047162 | 10.64307 | 0.9159446 | 0.4579723 |  | 11.22256 | 4.445 | 0.04703704 | 10.80021 | 1.039106 | 0.5195531 |  | 12.65725 | 4.445 | 0.04639875 | 10.89259 | 1.162006 | 0.5810028
| 9.852168 | 4.6936 | 0.04853775 | 10.65846 | 0.9243522 | 0.4621761 |  | 11.32944 | 4.572 | 0.04838095 | 10.81546 | 1.047523 | 0.5237615 |  | 12.77779 | 4.572 | 0.04772443 | 10.90775 | 1.171441 | 0.5857207
| 9.955875 | 4.826634 | 0.04991349 | 10.67389 | 0.9327316 | 0.4663658 |  | 11.43632 | 4.699 | 0.04972487 | 10.83075 | 1.055912 | 0.527956 |  | 12.89834 | 4.699 | 0.0490501 | 10.92296 | 1.180847 | 0.5904233
| 10.05958 | 4.959669 | 0.05128923 | 10.68937 | 0.9410828 | 0.4705414 |  | 11.5432 | 4.826 | 0.05106878 | 10.84609 | 1.064273 | 0.5321365 |  | 13.01888 | 4.826 | 0.05037578 | 10.93821 | 1.190221 | 0.5951105
| 10.16329 | 5.092703 | 0.05266497 | 10.70489 | 0.949406 | 0.474703 |  | 11.65009 | 4.953 | 0.0524127 | 10.86147 | 1.072606 | 0.5363031 |  | 13.13943 | 4.953 | 0.05170146 | 10.9535 | 1.199565 | 0.5997823
| 10.267 | 5.225737 | 0.05404072 | 10.72046 | 0.957701 | 0.4788505 |  | 11.75697 | 5.08 | 0.05375661 | 10.8769 | 1.080911 | 0.5404557 |  | 13.25997387 | 5.08 | 0.05302714 | 10.96883 | 1.208878 | 0.6044388
| 10.31885 | 5.358771 | 0.05541646 | 10.73607 | 0.961138 | 0.480569 |  | 11.86385 | 5.207 | 0.05510053 | 10.89237 | 1.089189 | 0.5445944 |  | 13.38052 | 5.207 | 0.05435282 | 10.98421 | 1.21816 | 0.6090798
| 10.31885 | 5.491806 | 0.0567922 | 10.75173 | 0.9597381 | 0.4798691 |  | 11.91729 | 5.334 | 0.05644444 | 10.90789 | 1.092539 | 0.5462695 |  | 13.44079 | 5.334 | 0.0556785 | 10.99963 | 1.221931 | 0.6109657
| 10.3707 | 5.62484 | 0.05816794 | 10.76744 | 0.9631541 | 0.481577 |  | 11.97073 | 5.461 | 0.05778836 | 10.92344 | 1.095875 | 0.5479376 |  | 13.50106 | 5.461 | 0.05700418 | 11.01509 | 1.225688 | 0.6128439
| 10.42256 | 5.757874 | 0.05954368 | 10.78319 | 0.9665559 | 0.483278 |  | 12.02417 | 5.588 | 0.05913228 | 10.93905 | 1.099197 | 0.5495987 |  | 13.56134 | 5.588 | 0.05832985 | 11.0306 | 1.229429 | 0.6147145
| 10.47441 | 5.890909 | 0.06091943 | 10.79899 | 0.9699437 | 0.4849718 |  | 12.07761 | 5.715 | 0.06047619 | 10.95469 | 1.102506 | 0.5512528 |  | 13.62161 | 5.715 | 0.05965553 | 11.04615 | 1.233155 | 0.6165773
| 10.52626 | 6.023943 | 0.06229517 | 10.81483 | 0.9733174 | 0.4866587 |  | 12.13105 | 5.842 | 0.06182011 | 10.97039 | 1.1058 | 0.5529 |  | 13.68188 | 5.842 | 0.06098121 | 11.06174 | 1.236865 | 0.6184324
| 10.57812 | 6.156977 | 0.06367091 | 10.83072 | 0.976677 | 0.4883385 |  | 12.07761 | 5.969 | 0.06316402 | 10.98612 | 1.099352 | 0.5496758 |  | 13.62161 | 5.969 | 0.06230689 | 11.07738 | 1.229678 | 0.6148388
| 10.62997 | 6.290011 | 0.06504665 | 10.84666 | 0.9800226 | 0.4900113 |  | 12.02417 | 6.096 | 0.06450794 | 11.00191 | 1.092917 | 0.5464585 |  | 13.56134 | 6.096 | 0.06363257 | 11.09307 | 1.222506 | 0.6112529
| 10.57812 | 6.423046 | 0.0664224 | 10.86264 | 0.973807 | 0.4869035 |  | 11.97073 | 6.223 | 0.06585185 | 11.01773 | 1.086497 | 0.5432483 |  | 13.50106 | 6.223 | 0.06495825 | 11.10879 | 1.215349 | 0.6076747
| 10.47441 | 6.55608 | 0.06779814 | 10.87867 | 0.9628389 | 0.4814194 |  | 11.91729 | 6.35 | 0.06719577 | 11.03361 | 1.08009 | 0.540045 |  | 13.44079 | 6.35 | 0.06628392 | 11.12457 | 1.208208 | 0.6041041
| 10.3707 | 6.689114 | 0.06917388 | 10.89475 | 0.951899 | 0.4759495 |  | 11.86385 | 6.477 | 0.06853968 | 11.04953 | 1.073697 | 0.5368487 |  | 13.38052 | 6.477 | 0.0676096 | 11.14038 | 1.201083 | 0.6005413
| 10.267 | 6.822149 | 0.07054962 | 10.91088 | 0.9409871 | 0.4704936 |  | 11.81041 | 6.604 | 0.0698836 | 11.06549 | 1.067319 | 0.5336594 |  | 13.32025 | 6.604 | 0.06893528 | 11.15624 | 1.193972 | 0.5969861
| 10.16329 | 6.955183 | 0.07192537 | 10.92705 | 0.9301035 | 0.4650517 |  | 11.75697 | 6.731 | 0.07122751 | 11.0815 | 1.060954 | 0.5304771 |  | 13.25997387 | 6.731 | 0.07026096 | 11.17215 | 1.186877 | 0.5934387
| 10.05958 | 7.088217 | 0.07330111 | 10.94327 | 0.9192479 | 0.459624 |  | 11.70353 | 6.858 | 0.07257143 | 11.09756 | 1.054603 | 0.5273017 |  | 13.1997 | 6.858 | 0.07158664 | 11.1881 | 1.179798 | 0.5898989
[8 empty] | 11.59664 | 6.985 | 0.07391534 | 11.11367 | 1.043458 | 0.521729 |  | 13.07916 | 6.985 | 0.07291232 | 11.2041 | 1.167354 | 0.5836771
ESTUDIO Y PROYECTO PARA LA CONSTRUCCIÓN DEL COMPLEJO VIAL METROPOLITANO "TLAXCALA"
ESTUDIO Y PROYECTO PARA LA CONSTRUCCIÓN DEL COMPLEJO VIAL METROPOLITANO "TLAXCALA"
ESTUDIO Y PROYECTO PARA LA CONSTRUCCIÓN DEL COMPLEJO VIAL METROPOLITANO "TLAXCALA"
ESTUDIO Y PROYECTO PARA LA CONSTRUCCIÓN DEL COMPLEJO VIAL METROPOLITANO "TLAXCALA"

## Círculos de Mohr
PROYECTO: | COMPLEJO VIAL TLAXCALA | DESCRIPCIÓN: | CIRCULOS DE MORH
| PUENTE MOLINITO - TEXMELUCAN | POZO | SPT 2
MUESTRA: | M-4 | FECHA: | 2017-11-30
PROF.: | 1.8-2.60 | OPERADOR: | ABJ
| Descripción | Esfuerzo de | Esfuerzo | Ángulo de | Cohesión
| de la prueba | confinamiento | cortante | fricción aparente
|  | sc | tmáx | fap | c
|  | kg/cm2 | kg/cm2 | grados | kg/cm2
| uu-0.25 | 0.25 | 0.4900113
| uu-0.50 | 0.5 | 0.5529 | 11.5851 | 0.35
| uu-0.75 | 0.75 | 0.6184324
Para dibujar la línea de falla
[7 empty] | Esfuerzo | Esfuerzo
[7 empty] | normal | cortante
[7 empty] | sn | t
[7 empty] | kg/cm2 | kg/cm2
[7 empty] | 0 | 0.35
[7 empty] | 4 | 1.17
Valores de los ejes
[7 empty] | x | y
[7 empty] | 4 | 0.82
Ángulo de fricción aparente
[7 empty] | Radianes= | 0.2021986
[7 empty] | Grados= | 11.5851
|  | CÍRCULO No. 1 | [5 empty] | CÍRCULO No. 2
| Radio= | 0.4900113 |  |  |  |  | Radio= | 0.5529 |  |  |  |  | CÍRCULO No. 3
| centro= | 0.7400113 |  |  |  |  | centro= | 1.0529 |  |  |  | Radio= | 0.6184324
[12 empty] | centro= | 1.368432
| Ángulo |  | y | x | x+ y x- |  | Ángulo |  | y | x | x+ y x- | Ángulo |  | y | x | x+ y x-
| 0 | 0 | 0 | 0.4900113 | 1.230023 |  | 0 | 0 | 0 | 0.5529 | 1.6058 | 0 | 0 | 0 | 0.6184324 | 1.986865
| 0.1 | 0.03183091 | 0.01560014 | 0.4897629 | 1.229774 |  | 0.1 | 0.03183091 | 0.01760228 | 0.5526197 | 1.60552 | 0.1 | 0.03183091 | 0.01968859 | 0.6181189 | 1.986551
| 0.2 | 0.06366183 | 0.03121613 | 0.489016 | 1.229027 |  | 0.2 | 0.06366183 | 0.03522244 | 0.5517769 | 1.604677 | 0.2 | 0.06366183 | 0.03939718 | 0.6171762 | 1.985609
| 0.3 | 0.09549274 | 0.04686393 | 0.4877652 | 1.227776 |  | 0.3 | 0.09549274 | 0.05287851 | 0.5503655 | 1.603266 | 0.3 | 0.09549274 | 0.05914593 | 0.6155976 | 1.98403
| 0.4 | 0.1273237 | 0.06255984 | 0.4860014 | 1.226013 |  | 0.4 | 0.1273237 | 0.07058885 | 0.5483754 | 1.601275 | 0.4 | 0.1273237 | 0.07895539 | 0.6133716 | 1.981804
| 0.5 | 0.1591546 | 0.07832059 | 0.4837117 | 1.223723 |  | 0.5 | 0.1591546 | 0.08837235 | 0.5457918 | 1.598692 | 0.5 | 0.1591546 | 0.09884668 | 0.6104818 | 1.978914
| 0.6 | 0.1909855 | 0.09416352 | 0.4808787 | 1.22089 |  | 0.6 | 0.1909855 | 0.1062486 | 0.5425953 | 1.595495 | 0.6 | 0.1909855 | 0.1188417 | 0.6069063 | 1.975339
| 0.7 | 0.2228164 | 0.1101068 | 0.4774804 | 1.217492 |  | 0.7 | 0.2228164 | 0.124238 | 0.5387609 | 1.591661 | 0.7 | 0.2228164 | 0.1389633 | 0.6026175 | 1.97105
| 0.8 | 0.2546473 | 0.1261696 | 0.4734895 | 1.213501 |  | 0.8 | 0.2546473 | 0.1423623 | 0.5342577 | 1.587158 | 0.8 | 0.2546473 | 0.1592358 | 0.5975806 | 1.966013
| 0.9 | 0.2864782 | 0.1423723 | 0.4688723 | 1.208884 |  | 0.9 | 0.2864782 | 0.1606445 | 0.5290479 | 1.581948 | 0.9 | 0.2864782 | 0.1796849 | 0.5917533 | 1.960186
| 1 | 0.3183091 | 0.1587369 | 0.4635878 | 1.203599 |  | 1 | 0.3183091 | 0.1791094 | 0.5230853 | 1.575985 | 1 | 0.3183091 | 0.2003383 | 0.5850839 | 1.953516
| 1.1 | 0.3501401 | 0.1752871 | 0.4575866 | 1.197598 |  | 1.1 | 0.3501401 | 0.1977837 | 0.5163138 | 1.569214 | 1.1 | 0.3501401 | 0.221226 | 0.5775099 | 1.945942
| 1.2 | 0.381971 | 0.1920492 | 0.4508084 | 1.19082 |  | 1.2 | 0.381971 | 0.216697 | 0.5086657 | 1.561566 | 1.2 | 0.381971 | 0.242381 | 0.5689553 | 1.937388
| 1.3 | 0.4138019 | 0.2090517 | 0.4431799 | 1.183191 |  | 1.3 | 0.4138019 | 0.2358817 | 0.5000582 | 1.552958 | 1.3 | 0.4138019 | 0.2638395 | 0.5593276 | 1.92776
| 1.4 | 0.4456328 | 0.2263269 | 0.4346116 | 1.174623 |  | 1.4 | 0.4456328 | 0.255374 | 0.4903901 | 1.54329 | 1.4 | 0.4456328 | 0.2856422 | 0.5485136 | 1.916946
| 1.5 | 0.4774637 | 0.2439109 | 0.4249924 | 1.165004 |  | 1.5 | 0.4774637 | 0.2752147 | 0.4795365 | 1.532436 | 1.5 | 0.4774637 | 0.3078345 | 0.5363735 | 1.904806
| 1.6 | 0.5092946 | 0.2618449 | 0.4141839 | 1.154195 |  | 1.6 | 0.5092946 | 0.2954504 | 0.4673408 | 1.520241 | 1.6 | 0.5092946 | 0.3304686 | 0.5227324 | 1.891165
| 1.7 | 0.5411255 | 0.2801762 | 0.4020104 | 1.142022 |  | 1.7 | 0.5411255 | 0.3161344 | 0.4536049 | 1.506505 | 1.7 | 0.5411255 | 0.3536042 | 0.5073684 | 1.875801
| 1.8 | 0.5729565 | 0.2989601 | 0.3882447 | 1.128256 |  | 1.8 | 0.5729565 | 0.337329 | 0.4380725 | 1.490972 | 1.8 | 0.5729565 | 0.3773109 | 0.489995 | 1.858427
| 1.9 | 0.6047874 | 0.3182618 | 0.3725863 | 1.112598 |  | 1.9 | 0.6047874 | 0.3591079 | 0.4204044 | 1.473304 | 1.9 | 0.6047874 | 0.4016711 | 0.4702329 | 1.838665
| 2 | 0.6366183 | 0.3381593 | 0.3546256 | 1.094637 |  | 2 | 0.6366183 | 0.3815591 | 0.4001387 | 1.453039 | 2 | 0.6366183 | 0.4267834 | 0.4475652 | 1.815998
| 2.1 | 0.6684492 | 0.3587479 | 0.3337829 | 1.073794 |  | 2.1 | 0.6684492 | 0.4047901 | 0.376621 | 1.429521 | 2.1 | 0.6684492 | 0.4527678 | 0.42126 | 1.789692
| 2.2 | 0.7002801 | 0.3801458 | 0.3091929 | 1.049204 |  | 2.2 | 0.7002801 | 0.4289342 | 0.3488751 | 1.401775 | 2.2 | 0.7002801 | 0.4797736 | 0.3902255 | 1.758658
| 2.3 | 0.732111 | 0.4025031 | 0.279468 | 1.019479 |  | 2.3 | 0.732111 | 0.4541608 | 0.3153353 | 1.368235 | 2.3 | 0.732111 | 0.5079902 | 0.3527104 | 1.721143
| 2.4 | 0.7639419 | 0.4260159 | 0.2421189 | 0.9821302 |  | 2.4 | 0.7639419 | 0.4806913 | 0.2731928 | 1.326093 | 2.4 | 0.7639419 | 0.5376652 | 0.3055729 | 1.674005
| 2.5 | 0.7957729 | 0.4509489 | 0.1917189 | 0.9317302 |  | 2.5 | 0.7957729 | 0.5088243 | 0.2163244 | 1.269224 | 2.5 | 0.7957729 | 0.5691327 | 0.2419642 | 1.610397
| 2.6 | 0.8276038 | 0.4776754 | 0.1092581 | 0.8492694 |  | 2.6 | 0.8276038 | 0.5389808 | 0.1232804 | 1.17618 | 2.6 | 0.8276038 | 0.6028635 | 0.1378922 | 1.506325
| 2.64 | 0.8403361 | 0.4889838 | 0.03171685 | 0.7717282 |  | 2.64 | 0.8403361 | 0.5517405 | 0.03578743 | 1.088687 | 2.64 | 0.8403361 | 0.6171356 | 0.04002913 | 1.408462
| 2.64 | 0.8403361 | 0.4889838 | 0.03171685 | 0.7082945 |  | 2.64 | 0.8403361 | 0.5517405 | 0.03578743 | 1.017113 | 2.64 | 0.8403361 | 0.6171356 | 0.04002913 | 1.328403
| 2.6 | 0.8276038 | 0.4776754 | 0.1092581 | 0.6307532 |  | 2.6 | 0.8276038 | 0.5389808 | 0.1232804 | 0.9296195 | 2.6 | 0.8276038 | 0.6028635 | 0.1378922 | 1.23054
| 2.5 | 0.7957729 | 0.4509489 | 0.1917189 | 0.5482924 |  | 2.5 | 0.7957729 | 0.5088243 | 0.2163244 | 0.8365756 | 2.5 | 0.7957729 | 0.5691327 | 0.2419642 | 1.126468
| 2.4 | 0.7639419 | 0.4260159 | 0.2421189 | 0.4978924 |  | 2.4 | 0.7639419 | 0.4806913 | 0.2731928 | 0.7797072 | 2.4 | 0.7639419 | 0.5376652 | 0.3055729 | 1.062859
| 2.3 | 0.732111 | 0.4025031 | 0.279468 | 0.4605433 |  | 2.3 | 0.732111 | 0.4541608 | 0.3153353 | 0.7375647 | 2.3 | 0.732111 | 0.5079902 | 0.3527104 | 1.015722
| 2.2 | 0.7002801 | 0.3801458 | 0.3091929 | 0.4308184 |  | 2.2 | 0.7002801 | 0.4289342 | 0.3488751 | 0.7040248 | 2.2 | 0.7002801 | 0.4797736 | 0.3902255 | 0.9782069
| 2.1 | 0.6684492 | 0.3587479 | 0.3337829 | 0.4062284 |  | 2.1 | 0.6684492 | 0.4047901 | 0.376621 | 0.676279 | 2.1 | 0.6684492 | 0.4527678 | 0.42126 | 0.9471724
| 2 | 0.6366183 | 0.3381593 | 0.3546256 | 0.3853857 |  | 2 | 0.6366183 | 0.3815591 | 0.4001387 | 0.6527612 | 2 | 0.6366183 | 0.4267834 | 0.4475652 | 0.9208672
| 1.9 | 0.6047874 | 0.3182618 | 0.3725863 | 0.367425 |  | 1.9 | 0.6047874 | 0.3591079 | 0.4204044 | 0.6324955 | 1.9 | 0.6047874 | 0.4016711 | 0.4702329 | 0.8981995
| 1.8 | 0.5729565 | 0.2989601 | 0.3882447 | 0.3517666 |  | 1.8 | 0.5729565 | 0.337329 | 0.4380725 | 0.6148275 | 1.8 | 0.5729565 | 0.3773109 | 0.489995 | 0.8784374
| 1.7 | 0.5411255 | 0.2801762 | 0.4020104 | 0.3380009 |  | 1.7 | 0.5411255 | 0.3161344 | 0.4536049 | 0.599295 | 1.7 | 0.5411255 | 0.3536042 | 0.5073684 | 0.861064
| 1.6 | 0.5092946 | 0.2618449 | 0.4141839 | 0.3258274 |  | 1.6 | 0.5092946 | 0.2954504 | 0.4673408 | 0.5855591 | 1.6 | 0.5092946 | 0.3304686 | 0.5227324 | 0.8457
| 1.5 | 0.4774637 | 0.2439109 | 0.4249924 | 0.3150189 |  | 1.5 | 0.4774637 | 0.2752147 | 0.4795365 | 0.5733635 | 1.5 | 0.4774637 | 0.3078345 | 0.5363735 | 0.8320589
| 1.4 | 0.4456328 | 0.2263269 | 0.4346116 | 0.3053997 |  | 1.4 | 0.4456328 | 0.255374 | 0.4903901 | 0.5625098 | 1.4 | 0.4456328 | 0.2856422 | 0.5485136 | 0.8199188
| 1.3 | 0.4138019 | 0.2090517 | 0.4431799 | 0.2968314 |  | 1.3 | 0.4138019 | 0.2358817 | 0.5000582 | 0.5528418 | 1.3 | 0.4138019 | 0.2638395 | 0.5593276 | 0.8091048
| 1.2 | 0.381971 | 0.1920492 | 0.4508084 | 0.2892029 |  | 1.2 | 0.381971 | 0.216697 | 0.5086657 | 0.5442343 | 1.2 | 0.381971 | 0.242381 | 0.5689553 | 0.7994771
| 1.1 | 0.3501401 | 0.1752871 | 0.4575866 | 0.2824247 |  | 1.1 | 0.3501401 | 0.1977837 | 0.5163138 | 0.5365861 | 1.1 | 0.3501401 | 0.221226 | 0.5775099 | 0.7909225
| 1 | 0.3183091 | 0.1587369 | 0.4635878 | 0.2764235 |  | 1 | 0.3183091 | 0.1791094 | 0.5230853 | 0.5298147 | 1 | 0.3183091 | 0.2003383 | 0.5850839 | 0.7833485
| 0.9 | 0.2864782 | 0.1423723 | 0.4688723 | 0.271139 |  | 0.9 | 0.2864782 | 0.1606445 | 0.5290479 | 0.523852 | 0.9 | 0.2864782 | 0.1796849 | 0.5917533 | 0.7766791
| 0.8 | 0.2546473 | 0.1261696 | 0.4734895 | 0.2665218 |  | 0.8 | 0.2546473 | 0.1423623 | 0.5342577 | 0.5186422 | 0.8 | 0.2546473 | 0.1592358 | 0.5975806 | 0.7708518
| 0.7 | 0.2228164 | 0.1101068 | 0.4774804 | 0.2625309 |  | 0.7 | 0.2228164 | 0.124238 | 0.5387609 | 0.5141391 | 0.7 | 0.2228164 | 0.1389633 | 0.6026175 | 0.7658149
| 0.6 | 0.1909855 | 0.09416352 | 0.4808787 | 0.2591326 |  | 0.6 | 0.1909855 | 0.1062486 | 0.5425953 | 0.5103047 | 0.6 | 0.1909855 | 0.1188417 | 0.6069063 | 0.7615261
| 0.5 | 0.1591546 | 0.07832059 | 0.4837117 | 0.2562997 |  | 0.5 | 0.1591546 | 0.08837235 | 0.5457918 | 0.5071082 | 0.5 | 0.1591546 | 0.09884668 | 0.6104818 | 0.7579506
| 0.4 | 0.1273237 | 0.06255984 | 0.4860014 | 0.2540099 |  | 0.4 | 0.1273237 | 0.07058885 | 0.5483754 | 0.5045246 | 0.4 | 0.1273237 | 0.07895539 | 0.6133716 | 0.7550608
| 0.3 | 0.09549274 | 0.04686393 | 0.4877652 | 0.2522461 |  | 0.3 | 0.09549274 | 0.05287851 | 0.5503655 | 0.5025344 | 0.3 | 0.09549274 | 0.05914593 | 0.6155976 | 0.7528348
| 0.2 | 0.06366183 | 0.03121613 | 0.489016 | 0.2509953 |  | 0.2 | 0.06366183 | 0.03522244 | 0.5517769 | 0.5011231 | 0.2 | 0.06366183 | 0.03939718 | 0.6171762 | 0.7512562
| 0.1 | 0.03183091 | 0.01560014 | 0.4897629 | 0.2502484 |  | 0.1 | 0.03183091 | 0.01760228 | 0.5526197 | 0.5002803 | 0.1 | 0.03183091 | 0.01968859 | 0.6181189 | 0.7503135
| 0 | 0 | 0 | 0.4900113 | 0.25 |  | 0 | 0 | 0 | 0.5529 | 0.5 | 0 | 0 | 0 | 0.6184324 | 0.75
ESTUDIO Y PROYECTO PARA LA CONSTRUCCIÓN DEL COMPLEJO VIAL METROPOLITANO "TLAXCALA"

## DATOS
CÍRCULO No. 1 |  |  |  |  | CÍRCULO No. 2 |  |  |  |  | CÍRCULO No. 3
Radio= | 0.4900113 |  |  |  | Radio= | 0.5529 |  |  |  | Radio= | 0.6184324
centro= | 0.7400113 |  |  |  | centro= | 1.0529 |  |  |  | centro= | 1.368432
Ángulo |  | y | x | x+ y x- | Ángulo |  | y | x | x+ y x- | Ángulo |  | y | x | x+ y x-
0 | 0 | 0 | 0.4900113 | 1.230023 | 0 | 0 | 0 | 0.5529 | 1.6058 | 0 | 0 | 0 | 0.6184324 | 1.986865
0.1 | 0.03183091 | 0.01560014 | 0.4897629 | 1.229774 | 0.1 | 0.03183091 | 0.01760228 | 0.5526197 | 1.60552 | 0.1 | 0.03183091 | 0.01968859 | 0.6181189 | 1.986551
0.2 | 0.06366183 | 0.03121613 | 0.489016 | 1.229027 | 0.2 | 0.06366183 | 0.03522244 | 0.5517769 | 1.604677 | 0.2 | 0.06366183 | 0.03939718 | 0.6171762 | 1.985609
0.3 | 0.09549274 | 0.04686393 | 0.4877652 | 1.227776 | 0.3 | 0.09549274 | 0.05287851 | 0.5503655 | 1.603266 | 0.3 | 0.09549274 | 0.05914593 | 0.6155976 | 1.98403
0.4 | 0.1273237 | 0.06255984 | 0.4860014 | 1.226013 | 0.4 | 0.1273237 | 0.07058885 | 0.5483754 | 1.601275 | 0.4 | 0.1273237 | 0.07895539 | 0.6133716 | 1.981804
0.5 | 0.1591546 | 0.07832059 | 0.4837117 | 1.223723 | 0.5 | 0.1591546 | 0.08837235 | 0.5457918 | 1.598692 | 0.5 | 0.1591546 | 0.09884668 | 0.6104818 | 1.978914
0.6 | 0.1909855 | 0.09416352 | 0.4808787 | 1.22089 | 0.6 | 0.1909855 | 0.1062486 | 0.5425953 | 1.595495 | 0.6 | 0.1909855 | 0.1188417 | 0.6069063 | 1.975339
0.7 | 0.2228164 | 0.1101068 | 0.4774804 | 1.217492 | 0.7 | 0.2228164 | 0.124238 | 0.5387609 | 1.591661 | 0.7 | 0.2228164 | 0.1389633 | 0.6026175 | 1.97105
0.8 | 0.2546473 | 0.1261696 | 0.4734895 | 1.213501 | 0.8 | 0.2546473 | 0.1423623 | 0.5342577 | 1.587158 | 0.8 | 0.2546473 | 0.1592358 | 0.5975806 | 1.966013
0.9 | 0.2864782 | 0.1423723 | 0.4688723 | 1.208884 | 0.9 | 0.2864782 | 0.1606445 | 0.5290479 | 1.581948 | 0.9 | 0.2864782 | 0.1796849 | 0.5917533 | 1.960186
1 | 0.3183091 | 0.1587369 | 0.4635878 | 1.203599 | 1 | 0.3183091 | 0.1791094 | 0.5230853 | 1.575985 | 1 | 0.3183091 | 0.2003383 | 0.5850839 | 1.953516
1.1 | 0.3501401 | 0.1752871 | 0.4575866 | 1.197598 | 1.1 | 0.3501401 | 0.1977837 | 0.5163138 | 1.569214 | 1.1 | 0.3501401 | 0.221226 | 0.5775099 | 1.945942
1.2 | 0.381971 | 0.1920492 | 0.4508084 | 1.19082 | 1.2 | 0.381971 | 0.216697 | 0.5086657 | 1.561566 | 1.2 | 0.381971 | 0.242381 | 0.5689553 | 1.937388
1.3 | 0.4138019 | 0.2090517 | 0.4431799 | 1.183191 | 1.3 | 0.4138019 | 0.2358817 | 0.5000582 | 1.552958 | 1.3 | 0.4138019 | 0.2638395 | 0.5593276 | 1.92776
1.4 | 0.4456328 | 0.2263269 | 0.4346116 | 1.174623 | 1.4 | 0.4456328 | 0.255374 | 0.4903901 | 1.54329 | 1.4 | 0.4456328 | 0.2856422 | 0.5485136 | 1.916946
1.5 | 0.4774637 | 0.2439109 | 0.4249924 | 1.165004 | 1.5 | 0.4774637 | 0.2752147 | 0.4795365 | 1.532436 | 1.5 | 0.4774637 | 0.3078345 | 0.5363735 | 1.904806
1.6 | 0.5092946 | 0.2618449 | 0.4141839 | 1.154195 | 1.6 | 0.5092946 | 0.2954504 | 0.4673408 | 1.520241 | 1.6 | 0.5092946 | 0.3304686 | 0.5227324 | 1.891165
1.7 | 0.5411255 | 0.2801762 | 0.4020104 | 1.142022 | 1.7 | 0.5411255 | 0.3161344 | 0.4536049 | 1.506505 | 1.7 | 0.5411255 | 0.3536042 | 0.5073684 | 1.875801
1.8 | 0.5729565 | 0.2989601 | 0.3882447 | 1.128256 | 1.8 | 0.5729565 | 0.337329 | 0.4380725 | 1.490972 | 1.8 | 0.5729565 | 0.3773109 | 0.489995 | 1.858427
1.9 | 0.6047874 | 0.3182618 | 0.3725863 | 1.112598 | 1.9 | 0.6047874 | 0.3591079 | 0.4204044 | 1.473304 | 1.9 | 0.6047874 | 0.4016711 | 0.4702329 | 1.838665
2 | 0.6366183 | 0.3381593 | 0.3546256 | 1.094637 | 2 | 0.6366183 | 0.3815591 | 0.4001387 | 1.453039 | 2 | 0.6366183 | 0.4267834 | 0.4475652 | 1.815998
2.1 | 0.6684492 | 0.3587479 | 0.3337829 | 1.073794 | 2.1 | 0.6684492 | 0.4047901 | 0.376621 | 1.429521 | 2.1 | 0.6684492 | 0.4527678 | 0.42126 | 1.789692
2.2 | 0.7002801 | 0.3801458 | 0.3091929 | 1.049204 | 2.2 | 0.7002801 | 0.4289342 | 0.3488751 | 1.401775 | 2.2 | 0.7002801 | 0.4797736 | 0.3902255 | 1.758658
2.3 | 0.732111 | 0.4025031 | 0.279468 | 1.019479 | 2.3 | 0.732111 | 0.4541608 | 0.3153353 | 1.368235 | 2.3 | 0.732111 | 0.5079902 | 0.3527104 | 1.721143
2.4 | 0.7639419 | 0.4260159 | 0.2421189 | 0.9821302 | 2.4 | 0.7639419 | 0.4806913 | 0.2731928 | 1.326093 | 2.4 | 0.7639419 | 0.5376652 | 0.3055729 | 1.674005
2.5 | 0.7957729 | 0.4509489 | 0.1917189 | 0.9317302 | 2.5 | 0.7957729 | 0.5088243 | 0.2163244 | 1.269224 | 2.5 | 0.7957729 | 0.5691327 | 0.2419642 | 1.610397
2.6 | 0.8276038 | 0.4776754 | 0.1092581 | 0.8492694 | 2.6 | 0.8276038 | 0.5389808 | 0.1232804 | 1.17618 | 2.6 | 0.8276038 | 0.6028635 | 0.1378922 | 1.506325
2.64 | 0.8403361 | 0.4889838 | 0.03171685 | 0.7717282 | 2.64 | 0.8403361 | 0.5517405 | 0.03578743 | 1.088687 | 2.64 | 0.8403361 | 0.6171356 | 0.04002913 | 1.408462
2.64 | 0.8403361 | 0.4889838 | 0.03171685 | 0.7082945 | 2.64 | 0.8403361 | 0.5517405 | 0.03578743 | 1.017113 | 2.64 | 0.8403361 | 0.6171356 | 0.04002913 | 1.328403
2.6 | 0.8276038 | 0.4776754 | 0.1092581 | 0.6307532 | 2.6 | 0.8276038 | 0.5389808 | 0.1232804 | 0.9296195 | 2.6 | 0.8276038 | 0.6028635 | 0.1378922 | 1.23054
2.5 | 0.7957729 | 0.4509489 | 0.1917189 | 0.5482924 | 2.5 | 0.7957729 | 0.5088243 | 0.2163244 | 0.8365756 | 2.5 | 0.7957729 | 0.5691327 | 0.2419642 | 1.126468
2.4 | 0.7639419 | 0.4260159 | 0.2421189 | 0.4978924 | 2.4 | 0.7639419 | 0.4806913 | 0.2731928 | 0.7797072 | 2.4 | 0.7639419 | 0.5376652 | 0.3055729 | 1.062859
2.3 | 0.732111 | 0.4025031 | 0.279468 | 0.4605433 | 2.3 | 0.732111 | 0.4541608 | 0.3153353 | 0.7375647 | 2.3 | 0.732111 | 0.5079902 | 0.3527104 | 1.015722
2.2 | 0.7002801 | 0.3801458 | 0.3091929 | 0.4308184 | 2.2 | 0.7002801 | 0.4289342 | 0.3488751 | 0.7040248 | 2.2 | 0.7002801 | 0.4797736 | 0.3902255 | 0.9782069
2.1 | 0.6684492 | 0.3587479 | 0.3337829 | 0.4062284 | 2.1 | 0.6684492 | 0.4047901 | 0.376621 | 0.676279 | 2.1 | 0.6684492 | 0.4527678 | 0.42126 | 0.9471724
2 | 0.6366183 | 0.3381593 | 0.3546256 | 0.3853857 | 2 | 0.6366183 | 0.3815591 | 0.4001387 | 0.6527612 | 2 | 0.6366183 | 0.4267834 | 0.4475652 | 0.9208672
1.9 | 0.6047874 | 0.3182618 | 0.3725863 | 0.367425 | 1.9 | 0.6047874 | 0.3591079 | 0.4204044 | 0.6324955 | 1.9 | 0.6047874 | 0.4016711 | 0.4702329 | 0.8981995
1.8 | 0.5729565 | 0.2989601 | 0.3882447 | 0.3517666 | 1.8 | 0.5729565 | 0.337329 | 0.4380725 | 0.6148275 | 1.8 | 0.5729565 | 0.3773109 | 0.489995 | 0.8784374
1.7 | 0.5411255 | 0.2801762 | 0.4020104 | 0.3380009 | 1.7 | 0.5411255 | 0.3161344 | 0.4536049 | 0.599295 | 1.7 | 0.5411255 | 0.3536042 | 0.5073684 | 0.861064
1.6 | 0.5092946 | 0.2618449 | 0.4141839 | 0.3258274 | 1.6 | 0.5092946 | 0.2954504 | 0.4673408 | 0.5855591 | 1.6 | 0.5092946 | 0.3304686 | 0.5227324 | 0.8457
1.5 | 0.4774637 | 0.2439109 | 0.4249924 | 0.3150189 | 1.5 | 0.4774637 | 0.2752147 | 0.4795365 | 0.5733635 | 1.5 | 0.4774637 | 0.3078345 | 0.5363735 | 0.8320589
1.4 | 0.4456328 | 0.2263269 | 0.4346116 | 0.3053997 | 1.4 | 0.4456328 | 0.255374 | 0.4903901 | 0.5625098 | 1.4 | 0.4456328 | 0.2856422 | 0.5485136 | 0.8199188
1.3 | 0.4138019 | 0.2090517 | 0.4431799 | 0.2968314 | 1.3 | 0.4138019 | 0.2358817 | 0.5000582 | 0.5528418 | 1.3 | 0.4138019 | 0.2638395 | 0.5593276 | 0.8091048
1.2 | 0.381971 | 0.1920492 | 0.4508084 | 0.2892029 | 1.2 | 0.381971 | 0.216697 | 0.5086657 | 0.5442343 | 1.2 | 0.381971 | 0.242381 | 0.5689553 | 0.7994771
1.1 | 0.3501401 | 0.1752871 | 0.4575866 | 0.2824247 | 1.1 | 0.3501401 | 0.1977837 | 0.5163138 | 0.5365861 | 1.1 | 0.3501401 | 0.221226 | 0.5775099 | 0.7909225
1 | 0.3183091 | 0.1587369 | 0.4635878 | 0.2764235 | 1 | 0.3183091 | 0.1791094 | 0.5230853 | 0.5298147 | 1 | 0.3183091 | 0.2003383 | 0.5850839 | 0.7833485
0.9 | 0.2864782 | 0.1423723 | 0.4688723 | 0.271139 | 0.9 | 0.2864782 | 0.1606445 | 0.5290479 | 0.523852 | 0.9 | 0.2864782 | 0.1796849 | 0.5917533 | 0.7766791
0.8 | 0.2546473 | 0.1261696 | 0.4734895 | 0.2665218 | 0.8 | 0.2546473 | 0.1423623 | 0.5342577 | 0.5186422 | 0.8 | 0.2546473 | 0.1592358 | 0.5975806 | 0.7708518
0.7 | 0.2228164 | 0.1101068 | 0.4774804 | 0.2625309 | 0.7 | 0.2228164 | 0.124238 | 0.5387609 | 0.5141391 | 0.7 | 0.2228164 | 0.1389633 | 0.6026175 | 0.7658149
0.6 | 0.1909855 | 0.09416352 | 0.4808787 | 0.2591326 | 0.6 | 0.1909855 | 0.1062486 | 0.5425953 | 0.5103047 | 0.6 | 0.1909855 | 0.1188417 | 0.6069063 | 0.7615261
0.5 | 0.1591546 | 0.07832059 | 0.4837117 | 0.2562997 | 0.5 | 0.1591546 | 0.08837235 | 0.5457918 | 0.5071082 | 0.5 | 0.1591546 | 0.09884668 | 0.6104818 | 0.7579506
0.4 | 0.1273237 | 0.06255984 | 0.4860014 | 0.2540099 | 0.4 | 0.1273237 | 0.07058885 | 0.5483754 | 0.5045246 | 0.4 | 0.1273237 | 0.07895539 | 0.6133716 | 0.7550608
0.3 | 0.09549274 | 0.04686393 | 0.4877652 | 0.2522461 | 0.3 | 0.09549274 | 0.05287851 | 0.5503655 | 0.5025344 | 0.3 | 0.09549274 | 0.05914593 | 0.6155976 | 0.7528348
0.2 | 0.06366183 | 0.03121613 | 0.489016 | 0.2509953 | 0.2 | 0.06366183 | 0.03522244 | 0.5517769 | 0.5011231 | 0.2 | 0.06366183 | 0.03939718 | 0.6171762 | 0.7512562
0.1 | 0.03183091 | 0.01560014 | 0.4897629 | 0.2502484 | 0.1 | 0.03183091 | 0.01760228 | 0.5526197 | 0.5002803 | 0.1 | 0.03183091 | 0.01968859 | 0.6181189 | 0.7503135
0 | 0 | 0 | 0.4900113 | 0.25 | 0 | 0 | 0 | 0.5529 | 0.5 | 0 | 0 | 0 | 0.6184324 | 0.75
ESTUDIO Y PROYECTO PARA LA CONSTRUCCIÓN DEL COMPLEJO VIAL METROPOLITANO "TLAXCALA"