## axial UU
PROYECTO: | COMPLEJO VIAL TLAXCALA |  | DESCRIPCIÓN: | AXIAL |  |  |  | PROYECTO: | COMPLEJO VIAL TLAXCALA | DESCRIPCIÓN: | GRAFICA ESFUERZO DEFORMACIÒN
| PUENTE MOLINITO - TEXMELUCAN |  | POZO | SPT 3 |  |  |  |  | PUENTE MOLINITO - TEXMELUCAN
MUESTRA: | M-6 |  | FECHA: | 2017-11-30 |  |  |  | MUESTRA: | M-6 | FECHA: | 2017-11-30
PROF.: | 3.00- 4.00 m |  | OPERADOR: | ABJ |  |  |  | PROF.: | 3.00- 4.00 m | OPERADOR: | ABJ
|  | H0= | 10.54 | cm | [5 empty] | Ensaye:
|  | D0= | 3.836667 | cm | [5 empty] | H0= | 10.54 | cm
|  | A0= | 11.5611 | cm2 | [5 empty] | D0= | 3.836667 | cm
|  | s3= | 0 | kg/cm2 | [5 empty] | A0= | 11.5611 | cm2
[10 empty] | s3= | 0 | kg/cm2
[10 empty] | w= |  | %
[10 empty] | Wm= | 195.9 | g
| Registrados en el ensaye |  |  | Parámetros calculados | [5 empty] | g | 1.607662 | gr/cm3
| Carga | Desplazamiento | Def. unitaria | Área | Esfuerzo | Esfuerzo
|  |  | axial | corregida | desviador | cortante
| P | d | e | Ac | q | t
| kg | mm | mm/mm | cm2 | kg/cm2 | kg/cm2
| 0 | 0 | 0 | 11.5611 | 0 | 0 | 0
| 1.17 | 0.127 | 0.001204934 | 11.57504 | 0.1010795 | 0.05053977 | 0.0001204934
| 2.34 | 0.254 | 0.002409867 | 11.58902 | 0.2019152 | 0.1009576 | 0.0002409867
| 3.51 | 0.381 | 0.003614801 | 11.60304 | 0.3025069 | 0.1512535 | 0.0003614801
| 4.68 | 0.508 | 0.004819734 | 11.61709 | 0.4028548 | 0.2014274 | 0.0004819734
| 5.265 | 0.635 | 0.006024668 | 11.63117 | 0.4526629 | 0.2263315 | 0.0006024668
| 5.85 | 0.762 | 0.007229602 | 11.64529 | 0.5023491 | 0.2511746 | 0.0007229602
| 6.435 | 0.889 | 0.008434535 | 11.65944 | 0.5519134 | 0.2759567 | 0.0008434535
| 6.786 | 1.016 | 0.009639469 | 11.67362 | 0.5813105 | 0.2906552 | 0.0009639469
| 6.435 | 1.143 | 0.0108444 | 11.68784 | 0.550572 | 0.275286 | 0.00108444
| 5.85 | 1.27 | 0.01204934 | 11.7021 | 0.4999103 | 0.2499552 | 0.001204934
[13 empty] | 0 | 0
[13 empty] | 0.007 | 0.6
OBSERVACIONES:
85.71429
Se obtuvo un módulo de elasticidad de 85 kg/cm2
ºº
ESTUDIO Y PROYECTO PARA LA CONSTRUCCIÓN DEL COMPLEJO VIAL METROPOLITANO "TLAXCALA"
ESTUDIO Y PROYECTO PARA LA CONSTRUCCIÓN DEL COMPLEJO VIAL METROPOLITANO "TLAXCALA"