## Triaxial UU
PROYECTO: | COMPLEJO VIAL TLAXCALA |  | DESCRIPCIÓN: | uu-0.25 |  |  | PROYECTO: | COMPLEJO VIAL TLAXCALA |  | DESCRIPCIÓN: | uu-0.75 |  |  | PROYECTO: | COMPLEJO VIAL TLAXCALA |  | DESCRIPCIÓN: | uu-1.0 |  |  | PROYECTO: | COMPLEJO VIAL TLAXCALA |  | DESCRIPCIÓN: | GRAFICA ESFUERZO DEFORMACIÒN
| PUENTE MOLINITO - TEXMELUCAN |  | POZO | SPT 3 |  |  |  | PUENTE MOLINITO - TEXMELUCAN |  | POZO | SPT 3 |  |  |  | PUENTE MOLINITO - TEXMELUCAN |  | POZO | SPT 3 |  |  |  | PUENTE MOLINITO - TEXMELUCAN |  | POZO | SPT 3
MUESTRA: | M-6 |  | FECHA: | 2017-11-30 |  |  | MUESTRA: | M-6 |  | FECHA: | 2017-11-30 |  |  | MUESTRA: | M-6 |  | FECHA: | 2017-11-30 |  |  | MUESTRA: | M-6 |  | FECHA: | 2017-11-30
PROF.: | 3.00-4.00 m |  | OPERADOR: | ABJ |  |  | PROF.: | 3.00-4.00 m |  | OPERADOR: | ABJ |  |  | PROF.: | 3.00-4.00 m |  | OPERADOR: | ABJ |  |  | PROF.: | 3.00-4.00 m |  | OPERADOR: | ABJ
|  | H0= | 9.68 | cm |  |  |  |  | H0= | 9.71 | cm |  |  |  |  | H0= | 9.55 | cm |  |  | Ensaye: | uu-0.25 |  | Ensaye: | uu-0.50 |  | Ensaye: | uu-0.75
|  | D0= | 3.636667 | cm |  |  |  |  | D0= | 3.653333 | cm |  |  |  |  | D0= | 3.716667 | cm |  |  | H0= | 9.68 | cm | H0= | 9.71 | cm | H0= | 9.55 | cm
|  | A0= | 10.38719 | cm2 |  |  |  |  | A0= | 10.48261 | cm2 |  |  |  |  | A0= | 10.84921 | cm2 |  |  | D0= | 3.636667 | cm | D0= | 3.653333 | cm | D0= | 3.716667 | cm
|  | s3= | 0.25 | kg/cm2 |  |  |  |  | s3= | 0.5 | kg/cm2 |  |  |  |  | s3= | 0.75 | kg/cm2 |  |  | A0= | 10.38719 | cm2 | A0= | 10.48261 | cm2 | A0= | 10.84921 | cm2
[21 empty] | s3= | 0.25 | kg/cm2 | s3= | 0.5 | kg/cm2 | s3= | 0.75 | kg/cm2
[21 empty] | w= |  | % | w= |  | % | w= |  | %
[21 empty] | Wm= | 170.1 | g | Wm= | 164.5 | g | Wm= | 167.5 | g
| Registrados en el ensaye |  |  | Parámetros calculados |  |  |  | Registrados en el ensaye |  |  | Parámetros calculados |  |  |  | Registrados en el ensaye |  |  | Parámetros calculados |  |  | g | 1.69173 | g/cm3 | g | 1.616133 | g/cm3 | g | 1.61664 | g/cm3
| Carga | Desplazamiento | Def. unitaria | Área | Esfuerzo | Esfuerzo |  | Carga | Desplazamiento | Def. unitaria | Área | Esfuerzo | Esfuerzo |  | Carga | Desplazamiento | Def. unitaria | Área | Esfuerzo | Esfuerzo
|  |  | axial | corregida | desviador | cortante |  |  |  | axial | corregida | desviador | cortante |  |  |  | axial | corregida | desviador | cortante
| P | d | e | Ac | q | t |  | P | d | e | Ac | q | t |  | P | d | e | Ac | q | t
| kg | mm | mm/mm | cm2 | kg/cm2 | kg/cm2 |  | kg | mm | mm/mm | cm2 | kg/cm2 | kg/cm2 |  | kg | mm | mm/mm | cm2 | kg/cm2 | kg/cm2
| 0 | 0 | 0 | 10.38719 | 0 | 0 |  | 0 | 0 | 0 | 10.48261 | 0 | 0 |  | 0 | 0 | 0 | 10.84921 | 0 | 0
| 0.8261488 | 0.127 | 0.001311983 | 10.40083 | 0.07943104 | 0.03971552 |  | 0.7471542 | 0.127 | 0.00130793 | 10.49634 | 0.07118235 | 0.03559118 |  | 0.868725 | 0.127 | 0.001329843 | 10.86366 | 0.07996617 | 0.03998308
| 1.652298 | 0.254 | 0.002623967 | 10.41451 | 0.1586534 | 0.07932669 |  | 1.494308 | 0.254 | 0.00261586 | 10.5101 | 0.1421783 | 0.07108913 |  | 1.73745 | 0.254 | 0.002659686 | 10.87814 | 0.1597194 | 0.07985968
| 2.753829 | 0.381 | 0.00393595 | 10.42823 | 0.2640745 | 0.1320372 |  | 2.490514 | 0.381 | 0.00392379 | 10.52391 | 0.236653 | 0.1183265 |  | 2.89575 | 0.381 | 0.003989529 | 10.89267 | 0.265844 | 0.132922
| 3.855361 | 0.508 | 0.005247934 | 10.44198 | 0.3692173 | 0.1846086 |  | 3.735771 | 0.508 | 0.00523172 | 10.53774 | 0.3545134 | 0.1772567 |  | 4.343625 | 0.508 | 0.005319372 | 10.90723 | 0.3982336 | 0.1991168
| 5.507659 | 0.67 | 0.006921488 | 10.45958 | 0.5265659 | 0.2632829 |  | 4.731977 | 0.635 | 0.00653965 | 10.55162 | 0.4484599 | 0.22423 |  | 5.501925 | 0.635 | 0.006649215 | 10.92183 | 0.5037548 | 0.2518774
| 6.609191 | 0.79 | 0.008161157 | 10.47265 | 0.6310903 | 0.3155451 |  | 5.479131 | 0.762 | 0.00784758 | 10.56553 | 0.5185857 | 0.2592929 |  | 6.37065 | 0.762 | 0.007979058 | 10.93647 | 0.5825141 | 0.2912571
| 7.435339 | 0.9 | 0.009297521 | 10.48467 | 0.7091632 | 0.3545816 |  | 6.724388 | 0.889 | 0.00915551 | 10.57947 | 0.6356071 | 0.3178036 |  | 7.818525 | 0.889 | 0.009308901 | 10.95115 | 0.7139453 | 0.3569727
| 8.261488 | 1.016 | 0.01049587 | 10.49736 | 0.787006 | 0.393503 |  | 7.720593 | 1.016 | 0.01046344 | 10.59346 | 0.7288078 | 0.3644039 |  | 8.976825 | 1.016 | 0.01063874 | 10.96587 | 0.8186147 | 0.4093073
| 9.087637 | 1.143 | 0.01180785 | 10.5113 | 0.8645587 | 0.4322794 |  | 8.467748 | 1.143 | 0.01177137 | 10.60748 | 0.7982811 | 0.3991405 |  | 9.84555 | 1.143 | 0.01196859 | 10.98063 | 0.8966287 | 0.4483143
| 9.803633 | 1.27 | 0.01311983 | 10.52528 | 0.9314372 | 0.4657186 |  | 9.463953 | 1.27 | 0.0130793 | 10.62153 | 0.8910157 | 0.4455078 |  | 11.00385 | 1.27 | 0.01329843 | 10.99543 | 1.000766 | 0.5003828
| 10.57471 | 1.397 | 0.01443182 | 10.53929 | 1.003361 | 0.5016803 |  | 10.46016 | 1.397 | 0.01438723 | 10.63563 | 0.9835017 | 0.4917508 |  | 12.16215 | 1.397 | 0.01462827 | 11.01027 | 1.104619 | 0.5523093
| 11.2907 | 1.524 | 0.0157438 | 10.55334 | 1.06987 | 0.5349352 |  | 11.45636 | 1.524 | 0.01569516 | 10.64976 | 1.075739 | 0.5378695 |  | 13.32045 | 1.524 | 0.01595812 | 11.02515 | 1.208188 | 0.6040938
| 12.39223 | 1.651 | 0.01705579 | 10.56742 | 1.172683 | 0.5863414 |  | 12.45257 | 1.651 | 0.01700309 | 10.66393 | 1.167728 | 0.5838639 |  | 14.47875 | 1.651 | 0.01728796 | 11.04007 | 1.311473 | 0.6557363
| 13.10823 | 1.778 | 0.01836777 | 10.58154 | 1.238782 | 0.619391 |  | 13.44878 | 1.778 | 0.01831102 | 10.67814 | 1.259468 | 0.629734 |  | 15.63705 | 1.778 | 0.0186178 | 11.05503 | 1.414474 | 0.7072369
| 13.76915 | 1.905 | 0.01967975 | 10.59571 | 1.299503 | 0.6497513 |  | 14.44498 | 1.905 | 0.01961895 | 10.69238 | 1.35096 | 0.6754798 |  | 16.79535 | 1.905 | 0.01994764 | 11.07003 | 1.517191 | 0.7585954
| 14.31991 | 2.032 | 0.02099174 | 10.60991 | 1.349674 | 0.674837 |  | 15.44119 | 2.032 | 0.02092688 | 10.70667 | 1.442203 | 0.7211014 |  | 17.95365 | 2.032 | 0.02127749 | 11.08507 | 1.619624 | 0.809812
| 14.87068 | 2.159 | 0.02230372 | 10.62414 | 1.399706 | 0.6998531 |  | 16.43739 | 2.159 | 0.02223481 | 10.72099 | 1.533197 | 0.7665986 |  | 19.11195 | 2.159 | 0.02260733 | 11.10016 | 1.721773 | 0.8608866
| 15.42144 | 2.31 | 0.02386364 | 10.64112 | 1.449231 | 0.7246156 |  | 17.4336 | 2.286 | 0.02354274 | 10.73535 | 1.623943 | 0.8119715 |  | 20.27025 | 2.286 | 0.02393717 | 11.11528 | 1.823639 | 0.9118193
| 15.97221 | 2.4322 | 0.02512603 | 10.6549 | 1.499048 | 0.7495241 |  | 18.4298 | 2.413 | 0.02485067 | 10.74975 | 1.71444 | 0.8572201 |  | 21.42855 | 2.413 | 0.02526702 | 11.13044 | 1.92522 | 0.9626099
| 16.52298 | 2.564 | 0.0264876 | 10.6698 | 1.548574 | 0.7742869 |  | 19.17696 | 2.54 | 0.0261586 | 10.76419 | 1.781552 | 0.8907759 |  | 22.297275 | 2.54 | 0.02659686 | 11.14565 | 2.000536 | 1.000268
| 17.07374 | 2.6958 | 0.02784917 | 10.68475 | 1.597955 | 0.7989774 |  | 19.67506 | 2.667 | 0.02746653 | 10.77866 | 1.825371 | 0.9126855 |  | 22.876425 | 2.667 | 0.0279267 | 11.1609 | 2.049694 | 1.024847
| 17.62451 | 2.83112 | 0.02924711 | 10.70013 | 1.64713 | 0.8235649 |  | 20.17316 | 2.794 | 0.02877446 | 10.79318 | 1.869066 | 0.9345329 |  | 23.455575 | 2.794 | 0.02925654 | 11.17619 | 2.09871 | 1.049355
| 18.17527 | 2.964154 | 0.03062143 | 10.7153 | 1.696198 | 0.8480989 |  | 20.67127 | 2.921 | 0.03008239 | 10.80773 | 1.912636 | 0.9563182 |  | 24.034725 | 2.921 | 0.03058639 | 11.19152 | 2.147584 | 1.073792
| 18.72604 | 3.097189 | 0.03199575 | 10.73052 | 1.74512 | 0.8725601 |  | 21.16937 | 3.048 | 0.03139032 | 10.82233 | 1.956083 | 0.9780414 |  | 24.613875 | 3.048 | 0.03191623 | 11.20689 | 2.196316 | 1.098158
| 19.27681 | 3.230223 | 0.03337007 | 10.74577 | 1.793897 | 0.8969483 |  | 21.66747 | 3.175 | 0.03269825 | 10.83696 | 1.999405 | 0.9997024 |  | 25.193025 | 3.175 | 0.03324607 | 11.22231 | 2.244906 | 1.122453
| 19.55219 | 3.363257 | 0.03474439 | 10.76107 | 1.816937 | 0.9084684 |  | 22.16557 | 3.302 | 0.03400618 | 10.85163 | 2.042602 | 1.021301 |  | 25.772175 | 3.302 | 0.03457592 | 11.23777 | 2.293354 | 1.146677
| 19.82757 | 3.496291 | 0.03611871 | 10.77642 | 1.839904 | 0.9199521 |  | 22.66368 | 3.429 | 0.03531411 | 10.86635 | 2.085676 | 1.042838 |  | 26.351325 | 3.429 | 0.03590576 | 11.25327 | 2.34166 | 1.17083
| 20.10295 | 3.629326 | 0.03749303 | 10.7918 | 1.862799 | 0.9313993 |  | 22.91273 | 3.556 | 0.03662204 | 10.8811 | 2.105736 | 1.052868 |  | 26.6409 | 3.556 | 0.0372356 | 11.26881 | 2.364127 | 1.182063
| 20.37834 | 3.76236 | 0.03886736 | 10.80723 | 1.88562 | 0.94281 |  | 23.41083 | 3.683 | 0.03792997 | 10.89589 | 2.148592 | 1.074296 |  | 27.22005 | 3.683 | 0.03856545 | 11.2844 | 2.412185 | 1.206092
| 20.54357 | 3.895394 | 0.04024168 | 10.82271 | 1.898191 | 0.9490954 |  | 23.56026 | 3.81 | 0.0392379 | 10.91073 | 2.159367 | 1.079684 |  | 27.393795 | 3.81 | 0.03989529 | 11.30003 | 2.424224 | 1.212112
| 20.7088 | 4.028429 | 0.041616 | 10.83823 | 1.910718 | 0.9553589 |  | 23.70969 | 3.937 | 0.04054583 | 10.9256 | 2.170105 | 1.085052 |  | 27.56754 | 3.937 | 0.04122513 | 11.3157 | 2.43622 | 1.21811
| 20.9291 | 4.161463 | 0.04299032 | 10.85379 | 1.928275 | 0.9641377 |  | 23.85912 | 4.064 | 0.04185376 | 10.94051 | 2.180805 | 1.090402 |  | 27.741285 | 4.064 | 0.04255497 | 11.33142 | 2.448174 | 1.224087
| 21.03926 | 4.294497 | 0.04436464 | 10.8694 | 1.935641 | 0.9678203 |  | 24.00855 | 4.191 | 0.04316169 | 10.95547 | 2.191468 | 1.095734 |  | 27.91503 | 4.191 | 0.04388482 | 11.34718 | 2.460085 | 1.230043
| 21.14941 | 4.427531 | 0.04573896 | 10.88506 | 1.942977 | 0.9714883 |  | 24.15799 | 4.318 | 0.04446962 | 10.97046 | 2.202093 | 1.101047 |  | 28.088775 | 4.318 | 0.04521466 | 11.36298 | 2.471954 | 1.235977
| 21.25956 | 4.560566 | 0.04711328 | 10.90076 | 1.950283 | 0.9751417 |  | 24.30742 | 4.445 | 0.04577755 | 10.9855 | 2.212682 | 1.106341 |  | 28.26252 | 4.445 | 0.0465445 | 11.37883 | 2.48378 | 1.24189
| 21.36972 | 4.6936 | 0.0484876 | 10.9165 | 1.957561 | 0.9787805 |  | 24.40704 | 4.572 | 0.04708548 | 11.00058 | 2.218705 | 1.109352 |  | 28.37835 | 4.572 | 0.04787435 | 11.39473 | 2.490481 | 1.245241
| 21.47987 | 4.826634 | 0.04986192 | 10.93229 | 1.96481 | 0.9824048 |  | 24.50666 | 4.699 | 0.04839341 | 11.0157 | 2.224703 | 1.112351 |  | 28.49418 | 4.699 | 0.04920419 | 11.41066 | 2.497154 | 1.248577
| 21.59002 | 4.959669 | 0.05123625 | 10.94813 | 1.972029 | 0.9860145 |  | 24.60628 | 4.826 | 0.04970134 | 11.03086 | 2.230676 | 1.115338 |  | 28.61001 | 4.826 | 0.05053403 | 11.42664 | 2.503798 | 1.251899
| 21.70018 | 5.092703 | 0.05261057 | 10.96401 | 1.979219 | 0.9896096 |  | 24.7059 | 4.953 | 0.05100927 | 11.04606 | 2.236625 | 1.118312 |  | 28.72584 | 4.953 | 0.05186387 | 11.44267 | 2.510414 | 1.255207
| 21.81033 | 5.225737 | 0.05398489 | 10.97994 | 1.98638 | 0.9931902 |  | 24.80552 | 5.08 | 0.0523172 | 11.06131 | 2.242548 | 1.121274 |  | 28.84167 | 5.08 | 0.05319372 | 11.45874 | 2.517001 | 1.258501
| 21.92048 | 5.358771 | 0.05535921 | 10.99591 | 1.993512 | 0.9967561 |  | 24.90514 | 5.207 | 0.05362513 | 11.0766 | 2.248447 | 1.124224 |  | 28.9575 | 5.207 | 0.05452356 | 11.47486 | 2.52356 | 1.26178
| 21.75525 | 5.491806 | 0.05673353 | 11.01193 | 1.975607 | 0.9878037 |  | 24.95495 | 5.334 | 0.05493306 | 11.09192 | 2.24983 | 1.124915 |  | 29.015415 | 5.334 | 0.0558534 | 11.49102 | 2.525051 | 1.262525
| 21.47987 | 5.62484 | 0.05810785 | 11.028 | 1.947758 | 0.9738788 |  | 25.00476 | 5.461 | 0.05624099 | 11.1073 | 2.251201 | 1.125601 |  | 29.07333 | 5.461 | 0.05718325 | 11.50723 | 2.526527 | 1.263264
| 21.75525 | 5.757874 | 0.05948217 | 11.04411 | 1.969851 | 0.9849253 |  | 25.05457 | 5.588 | 0.05754892 | 11.12271 | 2.25256 | 1.12628 |  | 29.131245 | 5.588 | 0.05851309 | 11.52348 | 2.527989 | 1.263995
| 22.03064 | 5.890909 | 0.06085649 | 11.06028 | 1.99187 | 0.9959352 |  | 25.10438 | 5.715 | 0.05885685 | 11.13817 | 2.253906 | 1.126953 |  | 29.18916 | 5.715 | 0.05984293 | 11.53978 | 2.529437 | 1.264719
| 22.30602 | 6.023943 | 0.06223081 | 11.07648 | 2.013818 | 1.006909 |  | 25.15419 | 5.842 | 0.06016478 | 11.15367 | 2.255239 | 1.12762 |  | 29.247075 | 5.842 | 0.06117277 | 11.55613 | 2.530871 | 1.265435
| 22.41617 | 6.156977 | 0.06360514 | 11.09274 | 2.020796 | 1.010398 |  | 25.05457 | 5.969 | 0.06147271 | 11.16921 | 2.243181 | 1.121591 |  | 29.131245 | 5.969 | 0.06250262 | 11.57252 | 2.517277 | 1.258638
| 22.30602 | 6.290011 | 0.06497946 | 11.10905 | 2.007915 | 1.003957 |  | 24.90514 | 6.096 | 0.06278064 | 11.1848 | 2.226695 | 1.113348 |  | 28.9575 | 6.096 | 0.06383246 | 11.58896 | 2.498714 | 1.249357
| 22.03064 | 6.423046 | 0.06635378 | 11.1254 | 1.980211 | 0.9901055 |  | 24.65609 | 6.223 | 0.06408857 | 11.20043 | 2.201352 | 1.100676 |  | 28.667925 | 6.223 | 0.0651623 | 11.60545 | 2.470213 | 1.235106
| 21.47987 | 6.55608 | 0.0677281 | 11.1418 | 1.927864 | 0.9639319 |  | 24.40704 | 6.35 | 0.0653965 | 11.21611 | 2.176071 | 1.088035 |  | 28.37835 | 6.35 | 0.06649215 | 11.62198 | 2.441783 | 1.220891
| 20.9291 | 6.689114 | 0.06910242 | 11.15825 | 1.875662 | 0.9378311 |  | 24.15799 | 6.477 | 0.06670443 | 11.23182 | 2.150852 | 1.075426 |  | 28.088775 | 6.477 | 0.06782199 | 11.63856 | 2.413423 | 1.206712
| 20.37834 | 6.822149 | 0.07047674 | 11.17475 | 1.823606 | 0.9118032 |  | 23.90893 | 6.604 | 0.06801236 | 11.24759 | 2.125695 | 1.062847 |  | 27.7992 | 6.604 | 0.06915183 | 11.65519 | 2.385135 | 1.192568
[8 empty] | 23.41083 | 6.731 | 0.06932029 | 11.26339 | 2.078488 | 1.039244 |  | 27.22005 | 6.731 | 0.07048168 | 11.67186 | 2.332109 | 1.166054
[8 empty] | 22.91273 | 6.858 | 0.07062822 | 11.27924 | 2.031406 | 1.015703 |  | 26.6409 | 6.858 | 0.07181152 | 11.68859 | 2.279224 | 1.139612
ESTUDIO Y PROYECTO PARA LA CONSTRUCCIÓN DEL COMPLEJO VIAL METROPOLITANO "TLAXCALA"
ESTUDIO Y PROYECTO PARA LA CONSTRUCCIÓN DEL COMPLEJO VIAL METROPOLITANO "TLAXCALA"
ESTUDIO Y PROYECTO PARA LA CONSTRUCCIÓN DEL COMPLEJO VIAL METROPOLITANO "TLAXCALA"
ESTUDIO Y PROYECTO PARA LA CONSTRUCCIÓN DEL COMPLEJO VIAL METROPOLITANO "TLAXCALA"

## Círculos de Mohr
PROYECTO: | COMPLEJO VIAL TLAXCALA | DESCRIPCIÓN: | CIRCULOS DE MORH
| PUENTE MOLINITO - TEXMELUCAN | POZO | SPT 3
MUESTRA: | M-6 | FECHA: | 2017-11-30
PROF.: | 3.00-4.00 m | OPERADOR: | ABJ
| Descripción | Esfuerzo de | Esfuerzo | Ángulo de | Cohesión
| de la prueba | confinamiento | cortante | fricción aparente
|  | sc | tmáx | fap | c
|  | kg/cm2 | kg/cm2 | grados | kg/cm2
| uu-0.25 | 0.25 | 1.010398
| uu-0.50 | 0.5 | 1.12762 | 19.49392 | 0.63
| uu-0.75 | 0.75 | 1.265435
Para dibujar la línea de falla
[7 empty] | Esfuerzo | Esfuerzo
[7 empty] | normal | cortante
[7 empty] | sn | t
[7 empty] | kg/cm2 | kg/cm2
[7 empty] | 0 | 0.63
[7 empty] | 5 | 2.4
Valores de los ejes
[7 empty] | x | y
[7 empty] | 5 | 1.77
Ángulo de fricción aparente
[7 empty] | Radianes= | 0.3402338
[7 empty] | Grados= | 19.49392
|  | CÍRCULO No. 1 | [5 empty] | CÍRCULO No. 2
| Radio= | 1.010398 |  |  |  |  | Radio= | 1.12762 |  |  |  |  | CÍRCULO No. 3
| centro= | 1.260398 |  |  |  |  | centro= | 1.62762 |  |  |  | Radio= | 1.265435
[12 empty] | centro= | 2.015435
| Ángulo |  | y | x | x+ y x- |  | Ángulo |  | y | x | x+ y x- | Ángulo |  | y | x | x+ y x-
| 0 | 0 | 0 | 1.010398 | 2.270796 |  | 0 | 0 | 0 | 1.12762 | 2.755239 | 0 | 0 | 0 | 1.265435 | 3.280871
| 0.1 | 0.03183091 | 0.03216733 | 1.009886 | 2.270284 |  | 0.1 | 0.03183091 | 0.03589922 | 1.127048 | 2.754667 | 0.1 | 0.03183091 | 0.04028677 | 1.264794 | 3.280229
| 0.2 | 0.06366183 | 0.06436733 | 1.008346 | 2.268744 |  | 0.2 | 0.06366183 | 0.0718349 | 1.125329 | 2.752949 | 0.2 | 0.06366183 | 0.08061445 | 1.262865 | 3.278301
| 0.3 | 0.09549274 | 0.09663294 | 1.005767 | 2.266165 |  | 0.3 | 0.09549274 | 0.1078438 | 1.122451 | 2.75007 | 0.3 | 0.09549274 | 0.1210243 | 1.259635 | 3.27507
| 0.4 | 0.1273237 | 0.1289978 | 1.00213 | 2.262528 |  | 0.4 | 0.1273237 | 0.1439634 | 1.118392 | 2.746011 | 0.4 | 0.1273237 | 0.1615584 | 1.25508 | 3.270515
| 0.5 | 0.1591546 | 0.1614962 | 0.9974084 | 2.257807 |  | 0.5 | 0.1591546 | 0.1802322 | 1.113123 | 2.740742 | 0.5 | 0.1591546 | 0.2022599 | 1.249167 | 3.264602
| 0.6 | 0.1909855 | 0.1941642 | 0.9915669 | 2.251965 |  | 0.6 | 0.1909855 | 0.2166901 | 1.106603 | 2.734223 | 0.6 | 0.1909855 | 0.2431737 | 1.241851 | 3.257286
| 0.7 | 0.2228164 | 0.2270391 | 0.9845597 | 2.244958 |  | 0.7 | 0.2228164 | 0.253379 | 1.098783 | 2.726403 | 0.7 | 0.2228164 | 0.2843466 | 1.233075 | 3.24851
| 0.8 | 0.2546473 | 0.2601603 | 0.9763305 | 2.236729 |  | 0.8 | 0.2546473 | 0.2903428 | 1.089599 | 2.717219 | 0.8 | 0.2546473 | 0.3258281 | 1.222769 | 3.238204
| 0.9 | 0.2864782 | 0.2935702 | 0.9668098 | 2.227208 |  | 0.9 | 0.2864782 | 0.3276287 | 1.078974 | 2.706594 | 0.9 | 0.2864782 | 0.367671 | 1.210845 | 3.22628
| 1 | 0.3183091 | 0.3273138 | 0.9559133 | 2.216312 |  | 1 | 0.3183091 | 0.3652871 | 1.066814 | 2.694433 | 1 | 0.3183091 | 0.4099319 | 1.197198 | 3.212633
| 1.1 | 0.3501401 | 0.3614403 | 0.9435388 | 2.203937 |  | 1.1 | 0.3501401 | 0.4033728 | 1.053003 | 2.680623 | 1.1 | 0.3501401 | 0.4526724 | 1.1817 | 3.197135
| 1.2 | 0.381971 | 0.3960034 | 0.9295622 | 2.18996 |  | 1.2 | 0.381971 | 0.4419457 | 1.037405 | 2.665025 | 1.2 | 0.381971 | 0.4959596 | 1.164195 | 3.179631
| 1.3 | 0.4138019 | 0.4310625 | 0.9138324 | 2.174231 |  | 1.3 | 0.4138019 | 0.4810722 | 1.019851 | 2.64747 | 1.3 | 0.4138019 | 0.5398681 | 1.144495 | 3.159931
| 1.4 | 0.4456328 | 0.4666838 | 0.8961645 | 2.156563 |  | 1.4 | 0.4456328 | 0.520826 | 1.000133 | 2.627753 | 1.4 | 0.4456328 | 0.5844806 | 1.122368 | 3.137803
| 1.5 | 0.4774637 | 0.5029418 | 0.87633 | 2.136728 |  | 1.5 | 0.4774637 | 0.5612905 | 0.9779973 | 2.605617 | 1.5 | 0.4774637 | 0.6298906 | 1.097527 | 3.112962
| 1.6 | 0.5092946 | 0.5399214 | 0.854043 | 2.114441 |  | 1.6 | 0.5092946 | 0.6025604 | 0.9531248 | 2.580744 | 1.6 | 0.5092946 | 0.6762044 | 1.069614 | 3.08505
| 1.7 | 0.5411255 | 0.5777204 | 0.8289413 | 2.08934 |  | 1.7 | 0.5411255 | 0.6447446 | 0.9251109 | 2.55273 | 1.7 | 0.5411255 | 0.7235443 | 1.038177 | 3.053612
| 1.8 | 0.5729565 | 0.6164526 | 0.8005565 | 2.060955 |  | 1.8 | 0.5729565 | 0.6879703 | 0.893433 | 2.521053 | 1.8 | 0.5729565 | 0.772053 | 1.002627 | 3.018062
| 1.9 | 0.6047874 | 0.6562525 | 0.768269 | 2.028667 |  | 1.9 | 0.6047874 | 0.7323876 | 0.8573997 | 2.485019 | 1.9 | 0.6047874 | 0.8218989 | 0.9621898 | 2.977625
| 2 | 0.6366183 | 0.697281 | 0.7312344 | 1.991633 |  | 2 | 0.6366183 | 0.778176 | 0.8160685 | 2.443688 | 2 | 0.6366183 | 0.8732835 | 0.9158072 | 2.931243
| 2.1 | 0.6684492 | 0.7397345 | 0.6882568 | 1.948655 |  | 2.1 | 0.6684492 | 0.8255548 | 0.7681049 | 2.395724 | 2.1 | 0.6684492 | 0.9264528 | 0.8619815 | 2.877417
| 2.2 | 0.7002801 | 0.7838567 | 0.6375526 | 1.897951 |  | 2.2 | 0.7002801 | 0.8747957 | 0.7115182 | 2.339138 | 2.2 | 0.7002801 | 0.9817119228 | 0.7984789 | 2.813914
| 2.3 | 0.732111 | 0.8299571 | 0.5762601 | 1.836658 |  | 2.3 | 0.732111 | 0.9262446 | 0.6431149 | 2.270734 | 2.3 | 0.732111 | 1.039449 | 0.7217154 | 2.737151
| 2.4 | 0.7639419 | 0.8784403 | 0.4992467 | 1.759645 |  | 2.4 | 0.7639419 | 0.9803525 | 0.5571668 | 2.184786 | 2.4 | 0.7639419 | 1.10017 | 0.6252628 | 2.640698
| 2.5 | 0.7957729 | 0.929852 | 0.3953224 | 1.655721 |  | 2.5 | 0.7957729 | 1.037729 | 0.4411857 | 2.068805 | 2.5 | 0.7957729 | 1.164558 | 0.4951068 | 2.510542
| 2.6 | 0.8276038 | 0.9849616 | 0.2252891 | 1.485687 |  | 2.6 | 0.8276038 | 1.099232 | 0.251426 | 1.879045 | 2.6 | 0.8276038 | 1.233578 | 0.2821549 | 2.29759
| 2.64 | 0.8403361 | 1.008279 | 0.06539982 | 1.325798 |  | 2.64 | 0.8403361 | 1.125255 | 0.07298717 | 1.700607 | 2.64 | 0.8403361 | 1.262782 | 0.08190755 | 2.097343
| 2.64 | 0.8403361 | 1.008279 | 0.06539982 | 1.194998 |  | 2.64 | 0.8403361 | 1.125255 | 0.07298717 | 1.554632 | 2.64 | 0.8403361 | 1.262782 | 0.08190755 | 1.933528
| 2.6 | 0.8276038 | 0.9849616 | 0.2252891 | 1.035109 |  | 2.6 | 0.8276038 | 1.099232 | 0.251426 | 1.376194 | 2.6 | 0.8276038 | 1.233578 | 0.2821549 | 1.733281
| 2.5 | 0.7957729 | 0.929852 | 0.3953224 | 0.8650758 |  | 2.5 | 0.7957729 | 1.037729 | 0.4411857 | 1.186434 | 2.5 | 0.7957729 | 1.164558 | 0.4951068 | 1.520329
| 2.4 | 0.7639419 | 0.8784403 | 0.4992467 | 0.7611515 |  | 2.4 | 0.7639419 | 0.9803525 | 0.5571668 | 1.070453 | 2.4 | 0.7639419 | 1.10017 | 0.6252628 | 1.390173
| 2.3 | 0.732111 | 0.8299571 | 0.5762601 | 0.6841381 |  | 2.3 | 0.732111 | 0.9262446 | 0.6431149 | 0.9845046 | 2.3 | 0.732111 | 1.039449 | 0.7217154 | 1.29372
| 2.2 | 0.7002801 | 0.7838567 | 0.6375526 | 0.6228456 |  | 2.2 | 0.7002801 | 0.8747957 | 0.7115182 | 0.9161013 | 2.2 | 0.7002801 | 0.9817119228 | 0.7984789 | 1.216957
| 2.1 | 0.6684492 | 0.7397345 | 0.6882568 | 0.5721414 |  | 2.1 | 0.6684492 | 0.8255548 | 0.7681049 | 0.8595146 | 2.1 | 0.6684492 | 0.9264528 | 0.8619815 | 1.153454
| 2 | 0.6366183 | 0.697281 | 0.7312344 | 0.5291638 |  | 2 | 0.6366183 | 0.778176 | 0.8160685 | 0.811551 | 2 | 0.6366183 | 0.8732835 | 0.9158072 | 1.099628
| 1.9 | 0.6047874 | 0.6562525 | 0.768269 | 0.4921292 |  | 1.9 | 0.6047874 | 0.7323876 | 0.8573997 | 0.7702198 | 1.9 | 0.6047874 | 0.8218989 | 0.9621898 | 1.053246
| 1.8 | 0.5729565 | 0.6164526 | 0.8005565 | 0.4598417 |  | 1.8 | 0.5729565 | 0.6879703 | 0.893433 | 0.7341865 | 1.8 | 0.5729565 | 0.772053 | 1.002627 | 1.012808
| 1.7 | 0.5411255 | 0.5777204 | 0.8289413 | 0.4314569 |  | 1.7 | 0.5411255 | 0.6447446 | 0.9251109 | 0.7025086 | 1.7 | 0.5411255 | 0.7235443 | 1.038177 | 0.9772589
| 1.6 | 0.5092946 | 0.5399214 | 0.854043 | 0.4063552 |  | 1.6 | 0.5092946 | 0.6025604 | 0.9531248 | 0.6744948 | 1.6 | 0.5092946 | 0.6762044 | 1.069614 | 0.9458212
| 1.5 | 0.4774637 | 0.5029418 | 0.87633 | 0.3840683 |  | 1.5 | 0.4774637 | 0.5612905 | 0.9779973 | 0.6496222 | 1.5 | 0.4774637 | 0.6298906 | 1.097527 | 0.9179088
| 1.4 | 0.4456328 | 0.4666838 | 0.8961645 | 0.3642337 |  | 1.4 | 0.4456328 | 0.520826 | 1.000133 | 0.6274865 | 1.4 | 0.4456328 | 0.5844806 | 1.122368 | 0.8930677
| 1.3 | 0.4138019 | 0.4310625 | 0.9138324 | 0.3465658 |  | 1.3 | 0.4138019 | 0.4810722 | 1.019851 | 0.6077689 | 1.3 | 0.4138019 | 0.5398681 | 1.144495 | 0.8709402
| 1.2 | 0.381971 | 0.3960034 | 0.9295622 | 0.330836 |  | 1.2 | 0.381971 | 0.4419457 | 1.037405 | 0.5902142 | 1.2 | 0.381971 | 0.4959596 | 1.164195 | 0.8512401
| 1.1 | 0.3501401 | 0.3614403 | 0.9435388 | 0.3168594 |  | 1.1 | 0.3501401 | 0.4033728 | 1.053003 | 0.5746161 | 1.1 | 0.3501401 | 0.4526724 | 1.1817 | 0.8337356
| 1 | 0.3183091 | 0.3273138 | 0.9559133 | 0.3044849 |  | 1 | 0.3183091 | 0.3652871 | 1.066814 | 0.560806 | 1 | 0.3183091 | 0.4099319 | 1.197198 | 0.8182376
| 0.9 | 0.2864782 | 0.2935702 | 0.9668098 | 0.2935885 |  | 0.9 | 0.2864782 | 0.3276287 | 1.078974 | 0.5486454 | 0.9 | 0.2864782 | 0.367671 | 1.210845 | 0.8045907
| 0.8 | 0.2546473 | 0.2601603 | 0.9763305 | 0.2840678 |  | 0.8 | 0.2546473 | 0.2903428 | 1.089599 | 0.5380201 | 0.8 | 0.2546473 | 0.3258281 | 1.222769 | 0.7926669
| 0.7 | 0.2228164 | 0.2270391 | 0.9845597 | 0.2758385 |  | 0.7 | 0.2228164 | 0.253379 | 1.098783 | 0.5288362 | 0.7 | 0.2228164 | 0.2843466 | 1.233075 | 0.7823605
| 0.6 | 0.1909855 | 0.1941642 | 0.9915669 | 0.2688314 |  | 0.6 | 0.1909855 | 0.2166901 | 1.106603 | 0.5210161 | 0.6 | 0.1909855 | 0.2431737 | 1.241851 | 0.7735846
| 0.5 | 0.1591546 | 0.1614962 | 0.9974084 | 0.2629898 |  | 0.5 | 0.1591546 | 0.1802322 | 1.113123 | 0.5144968 | 0.5 | 0.1591546 | 0.2022599 | 1.249167 | 0.7662686
| 0.4 | 0.1273237 | 0.1289978 | 1.00213 | 0.2582684 |  | 0.4 | 0.1273237 | 0.1439634 | 1.118392 | 0.5092277 | 0.4 | 0.1273237 | 0.1615584 | 1.25508 | 0.7603555
| 0.3 | 0.09549274 | 0.09663294 | 1.005767 | 0.2546315 |  | 0.3 | 0.09549274 | 0.1078438 | 1.122451 | 0.5051689 | 0.3 | 0.09549274 | 0.1210243 | 1.259635 | 0.7558006
| 0.2 | 0.06366183 | 0.06436733 | 1.008346 | 0.2520523 |  | 0.2 | 0.06366183 | 0.0718349 | 1.125329 | 0.5022904 | 0.2 | 0.06366183 | 0.08061445 | 1.262865 | 0.7525704
| 0.1 | 0.03183091 | 0.03216733 | 1.009886 | 0.2505122 |  | 0.1 | 0.03183091 | 0.03589922 | 1.127048 | 0.5005716 | 0.1 | 0.03183091 | 0.04028677 | 1.264794 | 0.7506415
| 0 | 0 | 0 | 1.010398 | 0.25 |  | 0 | 0 | 0 | 1.12762 | 0.5 | 0 | 0 | 0 | 1.265435 | 0.75
ESTUDIO Y PROYECTO PARA LA CONSTRUCCIÓN DEL COMPLEJO VIAL METROPOLITANO "TLAXCALA"

## DATOS
CÍRCULO No. 1 |  |  |  |  | CÍRCULO No. 2 |  |  |  |  | CÍRCULO No. 3
Radio= | 1.010398 |  |  |  | Radio= | 1.12762 |  |  |  | Radio= | 1.265435
centro= | 1.260398 |  |  |  | centro= | 1.62762 |  |  |  | centro= | 2.015435
Ángulo |  | y | x | x+ y x- | Ángulo |  | y | x | x+ y x- | Ángulo |  | y | x | x+ y x-
0 | 0 | 0 | 1.010398 | 2.270796 | 0 | 0 | 0 | 1.12762 | 2.755239 | 0 | 0 | 0 | 1.265435 | 3.280871
0.1 | 0.03183091 | 0.03216733 | 1.009886 | 2.270284 | 0.1 | 0.03183091 | 0.03589922 | 1.127048 | 2.754667 | 0.1 | 0.03183091 | 0.04028677 | 1.264794 | 3.280229
0.2 | 0.06366183 | 0.06436733 | 1.008346 | 2.268744 | 0.2 | 0.06366183 | 0.0718349 | 1.125329 | 2.752949 | 0.2 | 0.06366183 | 0.08061445 | 1.262865 | 3.278301
0.3 | 0.09549274 | 0.09663294 | 1.005767 | 2.266165 | 0.3 | 0.09549274 | 0.1078438 | 1.122451 | 2.75007 | 0.3 | 0.09549274 | 0.1210243 | 1.259635 | 3.27507
0.4 | 0.1273237 | 0.1289978 | 1.00213 | 2.262528 | 0.4 | 0.1273237 | 0.1439634 | 1.118392 | 2.746011 | 0.4 | 0.1273237 | 0.1615584 | 1.25508 | 3.270515
0.5 | 0.1591546 | 0.1614962 | 0.9974084 | 2.257807 | 0.5 | 0.1591546 | 0.1802322 | 1.113123 | 2.740742 | 0.5 | 0.1591546 | 0.2022599 | 1.249167 | 3.264602
0.6 | 0.1909855 | 0.1941642 | 0.9915669 | 2.251965 | 0.6 | 0.1909855 | 0.2166901 | 1.106603 | 2.734223 | 0.6 | 0.1909855 | 0.2431737 | 1.241851 | 3.257286
0.7 | 0.2228164 | 0.2270391 | 0.9845597 | 2.244958 | 0.7 | 0.2228164 | 0.253379 | 1.098783 | 2.726403 | 0.7 | 0.2228164 | 0.2843466 | 1.233075 | 3.24851
0.8 | 0.2546473 | 0.2601603 | 0.9763305 | 2.236729 | 0.8 | 0.2546473 | 0.2903428 | 1.089599 | 2.717219 | 0.8 | 0.2546473 | 0.3258281 | 1.222769 | 3.238204
0.9 | 0.2864782 | 0.2935702 | 0.9668098 | 2.227208 | 0.9 | 0.2864782 | 0.3276287 | 1.078974 | 2.706594 | 0.9 | 0.2864782 | 0.367671 | 1.210845 | 3.22628
1 | 0.3183091 | 0.3273138 | 0.9559133 | 2.216312 | 1 | 0.3183091 | 0.3652871 | 1.066814 | 2.694433 | 1 | 0.3183091 | 0.4099319 | 1.197198 | 3.212633
1.1 | 0.3501401 | 0.3614403 | 0.9435388 | 2.203937 | 1.1 | 0.3501401 | 0.4033728 | 1.053003 | 2.680623 | 1.1 | 0.3501401 | 0.4526724 | 1.1817 | 3.197135
1.2 | 0.381971 | 0.3960034 | 0.9295622 | 2.18996 | 1.2 | 0.381971 | 0.4419457 | 1.037405 | 2.665025 | 1.2 | 0.381971 | 0.4959596 | 1.164195 | 3.179631
1.3 | 0.4138019 | 0.4310625 | 0.9138324 | 2.174231 | 1.3 | 0.4138019 | 0.4810722 | 1.019851 | 2.64747 | 1.3 | 0.4138019 | 0.5398681 | 1.144495 | 3.159931
1.4 | 0.4456328 | 0.4666838 | 0.8961645 | 2.156563 | 1.4 | 0.4456328 | 0.520826 | 1.000133 | 2.627753 | 1.4 | 0.4456328 | 0.5844806 | 1.122368 | 3.137803
1.5 | 0.4774637 | 0.5029418 | 0.87633 | 2.136728 | 1.5 | 0.4774637 | 0.5612905 | 0.9779973 | 2.605617 | 1.5 | 0.4774637 | 0.6298906 | 1.097527 | 3.112962
1.6 | 0.5092946 | 0.5399214 | 0.854043 | 2.114441 | 1.6 | 0.5092946 | 0.6025604 | 0.9531248 | 2.580744 | 1.6 | 0.5092946 | 0.6762044 | 1.069614 | 3.08505
1.7 | 0.5411255 | 0.5777204 | 0.8289413 | 2.08934 | 1.7 | 0.5411255 | 0.6447446 | 0.9251109 | 2.55273 | 1.7 | 0.5411255 | 0.7235443 | 1.038177 | 3.053612
1.8 | 0.5729565 | 0.6164526 | 0.8005565 | 2.060955 | 1.8 | 0.5729565 | 0.6879703 | 0.893433 | 2.521053 | 1.8 | 0.5729565 | 0.772053 | 1.002627 | 3.018062
1.9 | 0.6047874 | 0.6562525 | 0.768269 | 2.028667 | 1.9 | 0.6047874 | 0.7323876 | 0.8573997 | 2.485019 | 1.9 | 0.6047874 | 0.8218989 | 0.9621898 | 2.977625
2 | 0.6366183 | 0.697281 | 0.7312344 | 1.991633 | 2 | 0.6366183 | 0.778176 | 0.8160685 | 2.443688 | 2 | 0.6366183 | 0.8732835 | 0.9158072 | 2.931243
2.1 | 0.6684492 | 0.7397345 | 0.6882568 | 1.948655 | 2.1 | 0.6684492 | 0.8255548 | 0.7681049 | 2.395724 | 2.1 | 0.6684492 | 0.9264528 | 0.8619815 | 2.877417
2.2 | 0.7002801 | 0.7838567 | 0.6375526 | 1.897951 | 2.2 | 0.7002801 | 0.8747957 | 0.7115182 | 2.339138 | 2.2 | 0.7002801 | 0.9817119228 | 0.7984789 | 2.813914
2.3 | 0.732111 | 0.8299571 | 0.5762601 | 1.836658 | 2.3 | 0.732111 | 0.9262446 | 0.6431149 | 2.270734 | 2.3 | 0.732111 | 1.039449 | 0.7217154 | 2.737151
2.4 | 0.7639419 | 0.8784403 | 0.4992467 | 1.759645 | 2.4 | 0.7639419 | 0.9803525 | 0.5571668 | 2.184786 | 2.4 | 0.7639419 | 1.10017 | 0.6252628 | 2.640698
2.5 | 0.7957729 | 0.929852 | 0.3953224 | 1.655721 | 2.5 | 0.7957729 | 1.037729 | 0.4411857 | 2.068805 | 2.5 | 0.7957729 | 1.164558 | 0.4951068 | 2.510542
2.6 | 0.8276038 | 0.9849616 | 0.2252891 | 1.485687 | 2.6 | 0.8276038 | 1.099232 | 0.251426 | 1.879045 | 2.6 | 0.8276038 | 1.233578 | 0.2821549 | 2.29759
2.64 | 0.8403361 | 1.008279 | 0.06539982 | 1.325798 | 2.64 | 0.8403361 | 1.125255 | 0.07298717 | 1.700607 | 2.64 | 0.8403361 | 1.262782 | 0.08190755 | 2.097343
2.64 | 0.8403361 | 1.008279 | 0.06539982 | 1.194998 | 2.64 | 0.8403361 | 1.125255 | 0.07298717 | 1.554632 | 2.64 | 0.8403361 | 1.262782 | 0.08190755 | 1.933528
2.6 | 0.8276038 | 0.9849616 | 0.2252891 | 1.035109 | 2.6 | 0.8276038 | 1.099232 | 0.251426 | 1.376194 | 2.6 | 0.8276038 | 1.233578 | 0.2821549 | 1.733281
2.5 | 0.7957729 | 0.929852 | 0.3953224 | 0.8650758 | 2.5 | 0.7957729 | 1.037729 | 0.4411857 | 1.186434 | 2.5 | 0.7957729 | 1.164558 | 0.4951068 | 1.520329
2.4 | 0.7639419 | 0.8784403 | 0.4992467 | 0.7611515 | 2.4 | 0.7639419 | 0.9803525 | 0.5571668 | 1.070453 | 2.4 | 0.7639419 | 1.10017 | 0.6252628 | 1.390173
2.3 | 0.732111 | 0.8299571 | 0.5762601 | 0.6841381 | 2.3 | 0.732111 | 0.9262446 | 0.6431149 | 0.9845046 | 2.3 | 0.732111 | 1.039449 | 0.7217154 | 1.29372
2.2 | 0.7002801 | 0.7838567 | 0.6375526 | 0.6228456 | 2.2 | 0.7002801 | 0.8747957 | 0.7115182 | 0.9161013 | 2.2 | 0.7002801 | 0.9817119228 | 0.7984789 | 1.216957
2.1 | 0.6684492 | 0.7397345 | 0.6882568 | 0.5721414 | 2.1 | 0.6684492 | 0.8255548 | 0.7681049 | 0.8595146 | 2.1 | 0.6684492 | 0.9264528 | 0.8619815 | 1.153454
2 | 0.6366183 | 0.697281 | 0.7312344 | 0.5291638 | 2 | 0.6366183 | 0.778176 | 0.8160685 | 0.811551 | 2 | 0.6366183 | 0.8732835 | 0.9158072 | 1.099628
1.9 | 0.6047874 | 0.6562525 | 0.768269 | 0.4921292 | 1.9 | 0.6047874 | 0.7323876 | 0.8573997 | 0.7702198 | 1.9 | 0.6047874 | 0.8218989 | 0.9621898 | 1.053246
1.8 | 0.5729565 | 0.6164526 | 0.8005565 | 0.4598417 | 1.8 | 0.5729565 | 0.6879703 | 0.893433 | 0.7341865 | 1.8 | 0.5729565 | 0.772053 | 1.002627 | 1.012808
1.7 | 0.5411255 | 0.5777204 | 0.8289413 | 0.4314569 | 1.7 | 0.5411255 | 0.6447446 | 0.9251109 | 0.7025086 | 1.7 | 0.5411255 | 0.7235443 | 1.038177 | 0.9772589
1.6 | 0.5092946 | 0.5399214 | 0.854043 | 0.4063552 | 1.6 | 0.5092946 | 0.6025604 | 0.9531248 | 0.6744948 | 1.6 | 0.5092946 | 0.6762044 | 1.069614 | 0.9458212
1.5 | 0.4774637 | 0.5029418 | 0.87633 | 0.3840683 | 1.5 | 0.4774637 | 0.5612905 | 0.9779973 | 0.6496222 | 1.5 | 0.4774637 | 0.6298906 | 1.097527 | 0.9179088
1.4 | 0.4456328 | 0.4666838 | 0.8961645 | 0.3642337 | 1.4 | 0.4456328 | 0.520826 | 1.000133 | 0.6274865 | 1.4 | 0.4456328 | 0.5844806 | 1.122368 | 0.8930677
1.3 | 0.4138019 | 0.4310625 | 0.9138324 | 0.3465658 | 1.3 | 0.4138019 | 0.4810722 | 1.019851 | 0.6077689 | 1.3 | 0.4138019 | 0.5398681 | 1.144495 | 0.8709402
1.2 | 0.381971 | 0.3960034 | 0.9295622 | 0.330836 | 1.2 | 0.381971 | 0.4419457 | 1.037405 | 0.5902142 | 1.2 | 0.381971 | 0.4959596 | 1.164195 | 0.8512401
1.1 | 0.3501401 | 0.3614403 | 0.9435388 | 0.3168594 | 1.1 | 0.3501401 | 0.4033728 | 1.053003 | 0.5746161 | 1.1 | 0.3501401 | 0.4526724 | 1.1817 | 0.8337356
1 | 0.3183091 | 0.3273138 | 0.9559133 | 0.3044849 | 1 | 0.3183091 | 0.3652871 | 1.066814 | 0.560806 | 1 | 0.3183091 | 0.4099319 | 1.197198 | 0.8182376
0.9 | 0.2864782 | 0.2935702 | 0.9668098 | 0.2935885 | 0.9 | 0.2864782 | 0.3276287 | 1.078974 | 0.5486454 | 0.9 | 0.2864782 | 0.367671 | 1.210845 | 0.8045907
0.8 | 0.2546473 | 0.2601603 | 0.9763305 | 0.2840678 | 0.8 | 0.2546473 | 0.2903428 | 1.089599 | 0.5380201 | 0.8 | 0.2546473 | 0.3258281 | 1.222769 | 0.7926669
0.7 | 0.2228164 | 0.2270391 | 0.9845597 | 0.2758385 | 0.7 | 0.2228164 | 0.253379 | 1.098783 | 0.5288362 | 0.7 | 0.2228164 | 0.2843466 | 1.233075 | 0.7823605
0.6 | 0.1909855 | 0.1941642 | 0.9915669 | 0.2688314 | 0.6 | 0.1909855 | 0.2166901 | 1.106603 | 0.5210161 | 0.6 | 0.1909855 | 0.2431737 | 1.241851 | 0.7735846
0.5 | 0.1591546 | 0.1614962 | 0.9974084 | 0.2629898 | 0.5 | 0.1591546 | 0.1802322 | 1.113123 | 0.5144968 | 0.5 | 0.1591546 | 0.2022599 | 1.249167 | 0.7662686
0.4 | 0.1273237 | 0.1289978 | 1.00213 | 0.2582684 | 0.4 | 0.1273237 | 0.1439634 | 1.118392 | 0.5092277 | 0.4 | 0.1273237 | 0.1615584 | 1.25508 | 0.7603555
0.3 | 0.09549274 | 0.09663294 | 1.005767 | 0.2546315 | 0.3 | 0.09549274 | 0.1078438 | 1.122451 | 0.5051689 | 0.3 | 0.09549274 | 0.1210243 | 1.259635 | 0.7558006
0.2 | 0.06366183 | 0.06436733 | 1.008346 | 0.2520523 | 0.2 | 0.06366183 | 0.0718349 | 1.125329 | 0.5022904 | 0.2 | 0.06366183 | 0.08061445 | 1.262865 | 0.7525704
0.1 | 0.03183091 | 0.03216733 | 1.009886 | 0.2505122 | 0.1 | 0.03183091 | 0.03589922 | 1.127048 | 0.5005716 | 0.1 | 0.03183091 | 0.04028677 | 1.264794 | 0.7506415
0 | 0 | 0 | 1.010398 | 0.25 | 0 | 0 | 0 | 1.12762 | 0.5 | 0 | 0 | 0 | 1.265435 | 0.75
ESTUDIO Y PROYECTO PARA LA CONSTRUCCIÓN DEL COMPLEJO VIAL METROPOLITANO "TLAXCALA"